## Sheet1
No | Micropollutant characteristics | [8 empty] | Material characteristics | [6 empty] | Oxidants (PAA, H2O2, PMS, PDS) |  |  |  |  | Operational conditions | [10 empty] | Removal efficiency (%) | Degradation kinetics (kobs min-1) | C/C0 | ln(C/C0) | Old value | Curve_ID | Use_in_fit | Censored | n_fit | kobs_fit | R2_fit | kobs_fit / kobs_2pt
| Name | TPSA | MW | LogKow | E | S | A | B | V | Type/Name | Support type | Size | SBET | Pore volume | pHpzc | 2Theta | Type/Name | MW | O-O bond dissociation energy | standard reduction potential | pKa | Catalyst dosage | Catalyst dosage | Oxidant dosage | Micropollutant concentration | Time (min) | pH | Water Temp | Anions Types | Anions Concentration | NOM or DOM Types | DOM concentration | [5 empty] | 1..80 | 1 = C/C0 >= 0.05 | 1 = C/C0 < 0.005 | points | min-1
|  |  | g/mol | [6 empty] | Unit | Unit | nm | m2/g | cm3/g | Unit | Unit |  |  | kJ/mol | VNHE |  | g/L | mg/L | mM | mM |  |  | oC | Unit | mM |  | mg/L
Yin Xu JHM 2016 (Figure 2a) | Bisphenol A (BPA) | 40.5 | 228.29 | 3.32 | 1.607 | 1.58 | 1.1 | 0.65 | 1.73 | CuFe2O4 |  | 20 | 77.51 | 8.11 | 7.8 | 35.9 | None |  |  |  |  | 0.4 | 400 | 0 | 0.219 | 0 | 6.72 | room temperature |  |  |  |  | 0 | 0.0001231652 | 1 | 0 | 0.0001342851 | 1 | 1 | 0 | 7 | 0.0001131206 | 0.8905336 | 0.9184461
Yin Xu JHM 2016 (Figure 2a) | Bisphenol A (BPA) | 40.5 | 228.29 | 3.32 | 1.607 | 1.58 | 1.1 | 0.65 | 1.73 | CuFe2O4 |  | 20 | 77.51 | 8.11 | 7.8 | 35.9 | None |  |  |  |  | 0.4 | 400 | 0 | 0.219 | 5.01019 | 6.72 | room temperature |  |  |  |  | 0 |  | 1 | 0 |  | 1 | 1 | 0
Yin Xu JHM 2016 (Figure 2a) | Bisphenol A (BPA) | 40.5 | 228.29 | 3.32 | 1.607 | 1.58 | 1.1 | 0.65 | 1.73 | CuFe2O4 |  | 20 | 77.51 | 8.11 | 7.8 | 35.9 | None |  |  |  |  | 0.4 | 400 | 0 | 0.219 | 10.29528 | 6.72 | room temperature |  |  |  |  | 0.001 |  | 0.999 | -0.0010005 |  | 1 | 1 | 0
Yin Xu JHM 2016 (Figure 2a) | Bisphenol A (BPA) | 40.5 | 228.29 | 3.32 | 1.607 | 1.58 | 1.1 | 0.65 | 1.73 | CuFe2O4 |  | 20 | 77.51 | 8.11 | 7.8 | 35.9 | None |  |  |  |  | 0.4 | 400 | 0 | 0.219 | 19.9846 | 6.72 | room temperature |  |  |  |  | 0.002 |  | 0.998 | -0.002002003 |  | 1 | 1 | 0
Yin Xu JHM 2016 (Figure 2a) | Bisphenol A (BPA) | 40.5 | 228.29 | 3.32 | 1.607 | 1.58 | 1.1 | 0.65 | 1.73 | CuFe2O4 |  | 20 | 77.51 | 8.11 | 7.8 | 35.9 | None |  |  |  |  | 0.4 | 400 | 0 | 0.219 | 30.02626 | 6.72 | room temperature |  |  |  |  | 0.0013 |  | 0.9987 | -0.001300846 |  | 1 | 1 | 0
Yin Xu JHM 2016 (Figure 2a) | Bisphenol A (BPA) | 40.5 | 228.29 | 3.32 | 1.607 | 1.58 | 1.1 | 0.65 | 1.73 | CuFe2O4 |  | 20 | 77.51 | 8.11 | 7.8 | 35.9 | None |  |  |  |  | 0.4 | 400 | 0 | 0.219 | 45.35301 | 6.72 | room temperature |  |  |  |  | 0.003939394 |  | 0.9960606 | -0.003947174 |  | 1 | 1 | 0
Yin Xu JHM 2016 (Figure 2a) | Bisphenol A (BPA) | 40.5 | 228.29 | 3.32 | 1.607 | 1.58 | 1.1 | 0.65 | 1.73 | CuFe2O4 |  | 20 | 77.51 | 8.11 | 7.8 | 35.9 | None |  |  |  |  | 0.4 | 400 | 0 | 0.219 | 60.50359 | 6.72 | room temperature |  |  |  |  | 0.007424242 |  | 0.9925758 | -0.007451939 |  | 1 | 1 | 0
Yin Xu JHM 2016 (Figure 2a) | Bisphenol A (BPA) | 40.5 | 228.29 | 3.32 | 1.607 | 1.58 | 1.1 | 0.65 | 1.73 | None | [6 empty] | Peroxymonosulfate (PMS, HSO₅⁻) | 307.28 | 377 | 1.82 | 9.4 | 0 | 0 | 2.19 | 0.219 | 0 | 6.72 | room temperature |  |  |  |  | 0 | 0.001017346 | 1 | 0 | 0.0005893815 | 2 | 1 | 0 | 7 | 0.0009487563 | 0.6919883 | 0.9325799
Yin Xu JHM 2016 (Figure 2a) | Bisphenol A (BPA) | 40.5 | 228.29 | 3.32 | 1.607 | 1.58 | 1.1 | 0.65 | 1.73 | None | [6 empty] | Peroxymonosulfate (PMS, HSO₅⁻) | 307.28 | 377 | 1.82 | 9.4 | 0 | 0 | 2.19 | 0.219 | 4.834021 | 6.72 | room temperature |  |  |  |  | 0.02833333 |  | 0.9716667 | -0.02874247 |  | 2 | 1 | 0
Yin Xu JHM 2016 (Figure 2a) | Bisphenol A (BPA) | 40.5 | 228.29 | 3.32 | 1.607 | 1.58 | 1.1 | 0.65 | 1.73 | None | [6 empty] | Peroxymonosulfate (PMS, HSO₅⁻) | 307.28 | 377 | 1.82 | 9.4 | 0 | 0 | 2.19 | 0.219 | 10.29528 | 6.72 | room temperature |  |  |  |  | 0.03530303 |  | 0.964697 | -0.03594125 |  | 2 | 1 | 0
Yin Xu JHM 2016 (Figure 2a) | Bisphenol A (BPA) | 40.5 | 228.29 | 3.32 | 1.607 | 1.58 | 1.1 | 0.65 | 1.73 | None | [6 empty] | Peroxymonosulfate (PMS, HSO₅⁻) | 307.28 | 377 | 1.82 | 9.4 | 0 | 0 | 2.19 | 0.219 | 20.16077 | 6.72 | room temperature |  |  |  |  | 0.04924242 |  | 0.9507576 | -0.05049616 |  | 2 | 1 | 0
Yin Xu JHM 2016 (Figure 2a) | Bisphenol A (BPA) | 40.5 | 228.29 | 3.32 | 1.607 | 1.58 | 1.1 | 0.65 | 1.73 | None | [6 empty] | Peroxymonosulfate (PMS, HSO₅⁻) | 307.28 | 377 | 1.82 | 9.4 | 0 | 0 | 2.19 | 0.219 | 30.20243 | 6.72 | room temperature |  |  |  |  | 0.06318182 |  | 0.9368182 | -0.06526606 |  | 2 | 1 | 0
Yin Xu JHM 2016 (Figure 2a) | Bisphenol A (BPA) | 40.5 | 228.29 | 3.32 | 1.607 | 1.58 | 1.1 | 0.65 | 1.73 | None | [6 empty] | Peroxymonosulfate (PMS, HSO₅⁻) | 307.28 | 377 | 1.82 | 9.4 | 0 | 0 | 2.19 | 0.219 | 45.17684 | 6.72 | room temperature |  |  |  |  | 0.07015152 |  | 0.9298485 | -0.07273363 |  | 2 | 1 | 0
Yin Xu JHM 2016 (Figure 2a) | Bisphenol A (BPA) | 40.5 | 228.29 | 3.32 | 1.607 | 1.58 | 1.1 | 0.65 | 1.73 | None | [6 empty] | Peroxymonosulfate (PMS, HSO₅⁻) | 307.28 | 377 | 1.82 | 9.4 | 0 | 0 | 2.19 | 0.219 | 60.50359 | 6.72 | room temperature |  |  |  |  | 0.05969697 |  | 0.940303 | -0.06155308 |  | 2 | 1 | 0
Yin Xu JHM 2016 (Figure 2a) | Bisphenol A (BPA) | 40.5 | 228.29 | 3.32 | 1.607 | 1.58 | 1.1 | 0.65 | 1.73 | CuO |  |  | 4.88 | 8.62 |  | 33 | Peroxymonosulfate (PMS, HSO₅⁻) | 307.28 | 377 | 1.82 | 9.4 | 0.4 | 400 | 2.19 | 0.219 | 0 | 6.72 | room temperature |  |  |  |  | 0 | 0.00463171 | 1 | 0 | 0.003467024 | 3 | 1 | 0 | 7 | 0.004186691 | 0.8216488 | 0.903919
Yin Xu JHM 2016 (Figure 2a) | Bisphenol A (BPA) | 40.5 | 228.29 | 3.32 | 1.607 | 1.58 | 1.1 | 0.65 | 1.73 | CuO |  |  | 4.88 | 8.62 |  | 33 | Peroxymonosulfate (PMS, HSO₅⁻) | 307.28 | 377 | 1.82 | 9.4 | 0.4 | 400 | 2.19 | 0.219 | 5.01019 | 6.72 | room temperature |  |  |  |  | 0.08409091 |  | 0.9159091 | -0.08783816 |  | 3 | 1 | 0
Yin Xu JHM 2016 (Figure 2a) | Bisphenol A (BPA) | 40.5 | 228.29 | 3.32 | 1.607 | 1.58 | 1.1 | 0.65 | 1.73 | CuO |  |  | 4.88 | 8.62 |  | 33 | Peroxymonosulfate (PMS, HSO₅⁻) | 307.28 | 377 | 1.82 | 9.4 | 0.4 | 400 | 2.19 | 0.219 | 9.766768 | 6.72 | room temperature |  |  |  |  | 0.1293939 |  | 0.8706061 | -0.1385657 |  | 3 | 1 | 0
Yin Xu JHM 2016 (Figure 2a) | Bisphenol A (BPA) | 40.5 | 228.29 | 3.32 | 1.607 | 1.58 | 1.1 | 0.65 | 1.73 | CuO |  |  | 4.88 | 8.62 |  | 33 | Peroxymonosulfate (PMS, HSO₅⁻) | 307.28 | 377 | 1.82 | 9.4 | 0.4 | 400 | 2.19 | 0.219 | 20.68928 | 6.72 | room temperature |  |  |  |  | 0.1781818 |  | 0.8218182 | -0.1962361 |  | 3 | 1 | 0
Yin Xu JHM 2016 (Figure 2a) | Bisphenol A (BPA) | 40.5 | 228.29 | 3.32 | 1.607 | 1.58 | 1.1 | 0.65 | 1.73 | CuO |  |  | 4.88 | 8.62 |  | 33 | Peroxymonosulfate (PMS, HSO₅⁻) | 307.28 | 377 | 1.82 | 9.4 | 0.4 | 400 | 2.19 | 0.219 | 30.3786 | 6.72 | room temperature |  |  |  |  | 0.2165152 |  | 0.7834848 | -0.2440036 |  | 3 | 1 | 0
Yin Xu JHM 2016 (Figure 2a) | Bisphenol A (BPA) | 40.5 | 228.29 | 3.32 | 1.607 | 1.58 | 1.1 | 0.65 | 1.73 | CuO |  |  | 4.88 | 8.62 |  | 33 | Peroxymonosulfate (PMS, HSO₅⁻) | 307.28 | 377 | 1.82 | 9.4 | 0.4 | 400 | 2.19 | 0.219 | 45.17684 | 6.72 | room temperature |  |  |  |  | 0.2304545 |  | 0.7695455 | -0.2619553 |  | 3 | 1 | 0
Yin Xu JHM 2016 (Figure 2a) | Bisphenol A (BPA) | 40.5 | 228.29 | 3.32 | 1.607 | 1.58 | 1.1 | 0.65 | 1.73 | CuO |  |  | 4.88 | 8.62 |  | 33 | Peroxymonosulfate (PMS, HSO₅⁻) | 307.28 | 377 | 1.82 | 9.4 | 0.4 | 400 | 2.19 | 0.219 | 60.50359 | 6.72 | room temperature |  |  |  |  | 0.2443939 |  | 0.7556061 | -0.2802351 |  | 3 | 1 | 0
Yin Xu JHM 2016 (Figure 2a) | Bisphenol A (BPA) | 40.5 | 228.29 | 3.32 | 1.607 | 1.58 | 1.1 | 0.65 | 1.73 | Fe2O3 |  |  | 29.84 | 15.14 |  | 35 | Peroxymonosulfate (PMS, HSO₅⁻) | 307.28 | 377 | 1.82 | 9.4 | 0.4 | 400 | 2.19 | 0.219 | 0 | 6.72 | room temperature |  |  |  |  | 0 | 0.01252076 | 1 | 0 | 0.01147155 | 4 | 1 | 0 | 7 | 0.01231197 | 0.9888892 | 0.983325
Yin Xu JHM 2016 (Figure 2a) | Bisphenol A (BPA) | 40.5 | 228.29 | 3.32 | 1.607 | 1.58 | 1.1 | 0.65 | 1.73 | Fe2O3 |  |  | 29.84 | 15.14 |  | 35 | Peroxymonosulfate (PMS, HSO₅⁻) | 307.28 | 377 | 1.82 | 9.4 | 0.4 | 400 | 2.19 | 0.219 | 4.834021 | 6.72 | room temperature |  |  |  |  | 0.1119697 |  | 0.8880303 | -0.1187494 |  | 4 | 1 | 0
Yin Xu JHM 2016 (Figure 2a) | Bisphenol A (BPA) | 40.5 | 228.29 | 3.32 | 1.607 | 1.58 | 1.1 | 0.65 | 1.73 | Fe2O3 |  |  | 29.84 | 15.14 |  | 35 | Peroxymonosulfate (PMS, HSO₅⁻) | 307.28 | 377 | 1.82 | 9.4 | 0.4 | 400 | 2.19 | 0.219 | 10.11911 | 6.72 | room temperature |  |  |  |  | 0.1607576 |  | 0.8392424 | -0.1752557 |  | 4 | 1 | 0
Yin Xu JHM 2016 (Figure 2a) | Bisphenol A (BPA) | 40.5 | 228.29 | 3.32 | 1.607 | 1.58 | 1.1 | 0.65 | 1.73 | Fe2O3 |  |  | 29.84 | 15.14 |  | 35 | Peroxymonosulfate (PMS, HSO₅⁻) | 307.28 | 377 | 1.82 | 9.4 | 0.4 | 400 | 2.19 | 0.219 | 20.16077 | 6.72 | room temperature |  |  |  |  | 0.2618182 |  | 0.7381818 | -0.3035651 |  | 4 | 1 | 0
Yin Xu JHM 2016 (Figure 2a) | Bisphenol A (BPA) | 40.5 | 228.29 | 3.32 | 1.607 | 1.58 | 1.1 | 0.65 | 1.73 | Fe2O3 |  |  | 29.84 | 15.14 |  | 35 | Peroxymonosulfate (PMS, HSO₅⁻) | 307.28 | 377 | 1.82 | 9.4 | 0.4 | 400 | 2.19 | 0.219 | 30.3786 | 6.72 | room temperature |  |  |  |  | 0.3210606 |  | 0.6789394 | -0.3872234 |  | 4 | 1 | 0
Yin Xu JHM 2016 (Figure 2a) | Bisphenol A (BPA) | 40.5 | 228.29 | 3.32 | 1.607 | 1.58 | 1.1 | 0.65 | 1.73 | Fe2O3 |  |  | 29.84 | 15.14 |  | 35 | Peroxymonosulfate (PMS, HSO₅⁻) | 307.28 | 377 | 1.82 | 9.4 | 0.4 | 400 | 2.19 | 0.219 | 45.52918 | 6.72 | room temperature |  |  |  |  | 0.4709091 |  | 0.5290909 | -0.636595 |  | 4 | 1 | 0
Yin Xu JHM 2016 (Figure 2a) | Bisphenol A (BPA) | 40.5 | 228.29 | 3.32 | 1.607 | 1.58 | 1.1 | 0.65 | 1.73 | Fe2O3 |  |  | 29.84 | 15.14 |  | 35 | Peroxymonosulfate (PMS, HSO₅⁻) | 307.28 | 377 | 1.82 | 9.4 | 0.4 | 400 | 2.19 | 0.219 | 60.32742 | 6.72 | room temperature |  |  |  |  | 0.5301515 |  | 0.4698485 | -0.755345 |  | 4 | 1 | 0
Yin Xu JHM 2016 (Figure 2a) | Bisphenol A (BPA) | 40.5 | 228.29 | 3.32 | 1.607 | 1.58 | 1.1 | 0.65 | 1.73 | CuFe2O4 |  | 20 | 77.51 | 8.11 | 7.8 | 35.9 | Peroxymonosulfate (PMS, HSO₅⁻) | 307.28 | 377 | 1.82 | 9.4 | 0.4 | 400 | 2.19 | 0.219 | 0 | 6.72 | room temperature |  |  |  |  | 0 | 0.05301837 | 1 | 0 | 0.04760457 | 5 | 1 | 0 | 6 | 0.04048284 | 0.9395015 | 0.7635624
Yin Xu JHM 2016 (Figure 2a) | Bisphenol A (BPA) | 40.5 | 228.29 | 3.32 | 1.607 | 1.58 | 1.1 | 0.65 | 1.73 | CuFe2O4 |  | 20 | 77.51 | 8.11 | 7.8 | 35.9 | Peroxymonosulfate (PMS, HSO₅⁻) | 307.28 | 377 | 1.82 | 9.4 | 0.4 | 400 | 2.19 | 0.219 | 5.18636 | 6.72 | room temperature |  |  |  |  | 0.4364478 |  | 0.5635522 | -0.5734953 |  | 5 | 1 | 0
Yin Xu JHM 2016 (Figure 2a) | Bisphenol A (BPA) | 40.5 | 228.29 | 3.32 | 1.607 | 1.58 | 1.1 | 0.65 | 1.73 | CuFe2O4 |  | 20 | 77.51 | 8.11 | 7.8 | 35.9 | Peroxymonosulfate (PMS, HSO₅⁻) | 307.28 | 377 | 1.82 | 9.4 | 0.4 | 400 | 2.19 | 0.219 | 9.766768 | 6.72 | room temperature |  |  |  |  | 0.5619023 |  | 0.4380977 | -0.8253134 |  | 5 | 1 | 0
Yin Xu JHM 2016 (Figure 2a) | Bisphenol A (BPA) | 40.5 | 228.29 | 3.32 | 1.607 | 1.58 | 1.1 | 0.65 | 1.73 | CuFe2O4 |  | 20 | 77.51 | 8.11 | 7.8 | 35.9 | Peroxymonosulfate (PMS, HSO₅⁻) | 307.28 | 377 | 1.82 | 9.4 | 0.4 | 400 | 2.19 | 0.219 | 20.16077 | 6.72 | room temperature |  |  |  |  | 0.7152356 |  | 0.2847644 | -1.256093 |  | 5 | 1 | 0
Yin Xu JHM 2016 (Figure 2a) | Bisphenol A (BPA) | 40.5 | 228.29 | 3.32 | 1.607 | 1.58 | 1.1 | 0.65 | 1.73 | CuFe2O4 |  | 20 | 77.51 | 8.11 | 7.8 | 35.9 | Peroxymonosulfate (PMS, HSO₅⁻) | 307.28 | 377 | 1.82 | 9.4 | 0.4 | 400 | 2.19 | 0.219 | 30.02626 | 6.72 | room temperature |  |  |  |  | 0.7849326 |  | 0.2150674 | -1.536804 |  | 5 | 1 | 0
Yin Xu JHM 2016 (Figure 2a) | Bisphenol A (BPA) | 40.5 | 228.29 | 3.32 | 1.607 | 1.58 | 1.1 | 0.65 | 1.73 | CuFe2O4 |  | 20 | 77.51 | 8.11 | 7.8 | 35.9 | Peroxymonosulfate (PMS, HSO₅⁻) | 307.28 | 377 | 1.82 | 9.4 | 0.4 | 400 | 2.19 | 0.219 | 45.17684 | 6.72 | room temperature |  |  |  |  | 0.8615993 |  | 0.1384007 | -1.977602 |  | 5 | 1 | 0
Yin Xu JHM 2016 (Figure 2a) | Bisphenol A (BPA) | 40.5 | 228.29 | 3.32 | 1.607 | 1.58 | 1.1 | 0.65 | 1.73 | CuFe2O4 |  | 20 | 77.51 | 8.11 | 7.8 | 35.9 | Peroxymonosulfate (PMS, HSO₅⁻) | 307.28 | 377 | 1.82 | 9.4 | 0.4 | 400 | 2.19 | 0.219 | 60.32742 | 6.72 | room temperature |  |  |  |  | 0.959175 |  | 0.04082496 | -3.198462 |  | 5 | 0 | 0
Ying Wu ChemSci 2024 (Figure 2a) | Sulfamethoxazole (SMX) | 107 | 253.28 | 0.9 | 1.555 | 1.955 | 0.88 | 0.95 | 1.59 | MAF-wyu2 |  | 25 |  |  |  | 8.8 | PMS | 307.28 | 377 | 1.82 | 9.4 | 0.025 | 25 | 0.1 | 0.005 | 0 | 11 | 25 |  |  |  |  | 0 | 0.1923821 | 1 | 0 | 0.185404 | 6 | 1 | 0 | 4 | 0.3366237 | 0.9995428 | 1.749766
Ying Wu ChemSci 2024 (Figure 2a) | Sulfamethoxazole (SMX) | 107 | 253.28 | 0.9 | 1.555 | 1.955 | 0.88 | 0.95 | 1.59 | MAF-wyu2 |  | 25 |  |  |  | 8.8 | PMS | 307.28 | 377 | 1.82 | 9.4 | 0.025 | 25 | 0.1 | 0.005 | 1.172823 | 11 | 25 |  |  |  |  | 0.347692308 |  | 0.652307692 | -0.4272389 |  | 6 | 1 | 0
Ying Wu ChemSci 2024 (Figure 2a) | Sulfamethoxazole (SMX) | 107 | 253.28 | 0.9 | 1.555 | 1.955 | 0.88 | 0.95 | 1.59 | MAF-wyu2 |  | 25 |  |  |  | 8.8 | PMS | 307.28 | 377 | 1.82 | 9.4 | 0.025 | 25 | 0.1 | 0.005 | 3.198976 | 11 | 25 |  |  |  |  | 0.658461538 |  | 0.341538462 | -1.074295 |  | 6 | 1 | 0
Ying Wu ChemSci 2024 (Figure 2a) | Sulfamethoxazole (SMX) | 107 | 253.28 | 0.9 | 1.555 | 1.955 | 0.88 | 0.95 | 1.59 | MAF-wyu2 |  | 25 |  |  |  | 8.8 | PMS | 307.28 | 377 | 1.82 | 9.4 | 0.025 | 25 | 0.1 | 0.005 | 5.075043 | 11 | 25 |  |  |  |  | 0.821538462 |  | 0.178461538 | -1.723382 |  | 6 | 1 | 0
Ying Wu ChemSci 2024 (Figure 2a) | Sulfamethoxazole (SMX) | 107 | 253.28 | 0.9 | 1.555 | 1.955 | 0.88 | 0.95 | 1.59 | MAF-wyu2 |  | 25 |  |  |  | 8.8 | PMS | 307.28 | 377 | 1.82 | 9.4 | 0.025 | 25 | 0.1 | 0.005 | 10.02786 | 11 | 25 |  |  |  |  | 0.966153846 |  | 0.033846154 | -3.38593 |  | 6 | 0 | 0
Ying Wu ChemSci 2024 (Figure 2a) | Sulfamethoxazole (SMX) | 107 | 253.28 | 0.9 | 1.555 | 1.955 | 0.88 | 0.95 | 1.59 | MAF-wyu2 |  | 25 |  |  |  | 8.8 | PMS | 307.28 | 377 | 1.82 | 9.4 | 0.025 | 25 | 0.1 | 0.005 | 15.13076 | 11 | 25 |  |  |  |  | 0.996923077 |  | 0.003076923 | -5.783825 |  | 6 | 0 | 1
Ying Wu ChemSci 2024 (Figure 2a) | Sulfamethoxazole (SMX) | 107 | 253.28 | 0.9 | 1.555 | 1.955 | 0.88 | 0.95 | 1.59 | MAF-wyu2 |  | 25 |  |  |  | 8.8 | PMS | 307.28 | 377 | 1.82 | 9.4 | 0.025 | 25 | 0.1 | 0.005 | 20.08358 | 11 | 25 |  |  |  |  | 0.996923077 |  | 0.003076923 | -5.783825 |  | 6 | 0 | 1
Ying Wu ChemSci 2024 (Figure 2a) | Sulfamethoxazole (SMX) | 107 | 253.28 | 0.9 | 1.555 | 1.955 | 0.88 | 0.95 | 1.59 | MAF-wyu2 |  | 25 |  |  |  | 8.8 | PMS | 307.28 | 377 | 1.82 | 9.4 | 0.025 | 25 | 0.1 | 0.005 | 30.06426 | 11 | 25 |  |  |  |  | 0.996923077 |  | 0.003076923 | -5.783825 |  | 6 | 0 | 1
Ying Wu ChemSci 2024 (Figure 2a) | Sulfamethoxazole (SMX) | 107 | 253.28 | 0.9 | 1.555 | 1.955 | 0.88 | 0.95 | 1.59 | None |  | 25 |  |  |  | 8.8 | PMS | 307.28 | 377 | 1.82 | 9.4 | 0 | 0 | 0.1 | 0.005 | 0 | 11 | 25 |  |  |  |  | 0 | 0.004625844 | 1 | 0 | 0.003487411 | 7 | 1 | 0 | 8 | 0.003700277 | 0.8365235 | 0.799914
Ying Wu ChemSci 2024 (Figure 2a) | Sulfamethoxazole (SMX) | 107 | 253.28 | 0.9 | 1.555 | 1.955 | 0.88 | 0.95 | 1.59 | None |  | 25 |  |  |  | 8.8 | PMS | 307.28 | 377 | 1.82 | 9.4 | 0 | 0 | 0.1 | 0.005 | 1.022738 | 11 | 25 |  |  |  |  | 0.036923077 |  | 0.963076923 | -0.03762199 |  | 7 | 1 | 0
Ying Wu ChemSci 2024 (Figure 2a) | Sulfamethoxazole (SMX) | 107 | 253.28 | 0.9 | 1.555 | 1.955 | 0.88 | 0.95 | 1.59 | None |  | 25 |  |  |  | 8.8 | PMS | 307.28 | 377 | 1.82 | 9.4 | 0 | 0 | 0.1 | 0.005 | 3.04889 | 11 | 25 |  |  |  |  | 0.052307692 |  | 0.947692308 | -0.0537254 |  | 7 | 1 | 0
Ying Wu ChemSci 2024 (Figure 2a) | Sulfamethoxazole (SMX) | 107 | 253.28 | 0.9 | 1.555 | 1.955 | 0.88 | 0.95 | 1.59 | None |  | 25 |  |  |  | 8.8 | PMS | 307.28 | 377 | 1.82 | 9.4 | 0 | 0 | 0.1 | 0.005 | 5.075043 | 11 | 25 |  |  |  |  | 0.070769231 |  | 0.929230769 | -0.07339817 |  | 7 | 1 | 0
Ying Wu ChemSci 2024 (Figure 2a) | Sulfamethoxazole (SMX) | 107 | 253.28 | 0.9 | 1.555 | 1.955 | 0.88 | 0.95 | 1.59 | None |  | 25 |  |  |  | 8.8 | PMS | 307.28 | 377 | 1.82 | 9.4 | 0 | 0 | 0.1 | 0.005 | 10.02786 | 11 | 25 |  |  |  |  | 0.08 |  | 0.92 | -0.08338161 |  | 7 | 1 | 0
Ying Wu ChemSci 2024 (Figure 2a) | Sulfamethoxazole (SMX) | 107 | 253.28 | 0.9 | 1.555 | 1.955 | 0.88 | 0.95 | 1.59 | None |  | 25 |  |  |  | 8.8 | PMS | 307.28 | 377 | 1.82 | 9.4 | 0 | 0 | 0.1 | 0.005 | 15.13076 | 11 | 25 |  |  |  |  | 0.095384615 |  | 0.904615385 | -0.1002454 |  | 7 | 1 | 0
Ying Wu ChemSci 2024 (Figure 2a) | Sulfamethoxazole (SMX) | 107 | 253.28 | 0.9 | 1.555 | 1.955 | 0.88 | 0.95 | 1.59 | None |  | 25 |  |  |  | 8.8 | PMS | 307.28 | 377 | 1.82 | 9.4 | 0 | 0 | 0.1 | 0.005 | 19.93349 | 11 | 25 |  |  |  |  | 0.092307692 |  | 0.907692308 | -0.09684983 |  | 7 | 1 | 0
Ying Wu ChemSci 2024 (Figure 2a) | Sulfamethoxazole (SMX) | 107 | 253.28 | 0.9 | 1.555 | 1.955 | 0.88 | 0.95 | 1.59 | None |  | 25 |  |  |  | 8.8 | PMS | 307.28 | 377 | 1.82 | 9.4 | 0 | 0 | 0.1 | 0.005 | 29.91417 | 11 | 25 |  |  |  |  | 0.129230769 |  | 0.870769231 | -0.1383783 |  | 7 | 1 | 0
Ying Wu ChemSci 2024 (Figure 2a) | Sulfamethoxazole (SMX) | 107 | 253.28 | 0.9 | 1.555 | 1.955 | 0.88 | 0.95 | 1.59 | MAF-wyu2 |  | 25 |  |  |  | 8.8 | [5 empty] | 0.025 | 25 |  | 0.005 | 0 | 11 | 25 |  |  |  |  | 0 | 0.008637119 | 1 | 0 | 0.003034642 | 8 | 1 | 0 | 8 | 0.005001691 | 0.3650239 | 0.5790925
Ying Wu ChemSci 2024 (Figure 2a) | Sulfamethoxazole (SMX) | 107 | 253.28 | 0.9 | 1.555 | 1.955 | 0.88 | 0.95 | 1.59 | MAF-wyu2 |  | 25 |  |  |  | 8.8 | [5 empty] | 0.025 | 25 |  | 0.005 | 1.022738 | 11 | 25 |  |  |  |  | 0.156923077 |  | 0.843076923 | -0.1706971 |  | 8 | 1 | 0
Ying Wu ChemSci 2024 (Figure 2a) | Sulfamethoxazole (SMX) | 107 | 253.28 | 0.9 | 1.555 | 1.955 | 0.88 | 0.95 | 1.59 | MAF-wyu2 |  | 25 |  |  |  | 8.8 | [5 empty] | 0.025 | 25 |  | 0.005 | 3.123933 | 11 | 25 |  |  |  |  | 0.196923077 |  | 0.803076923 | -0.2193048 |  | 8 | 1 | 0
Ying Wu ChemSci 2024 (Figure 2a) | Sulfamethoxazole (SMX) | 107 | 253.28 | 0.9 | 1.555 | 1.955 | 0.88 | 0.95 | 1.59 | MAF-wyu2 |  | 25 |  |  |  | 8.8 | [5 empty] | 0.025 | 25 |  | 0.005 | 4.924957 | 11 | 25 |  |  |  |  | 0.212307692 |  | 0.787692308 | -0.2386477 |  | 8 | 1 | 0
Ying Wu ChemSci 2024 (Figure 2a) | Sulfamethoxazole (SMX) | 107 | 253.28 | 0.9 | 1.555 | 1.955 | 0.88 | 0.95 | 1.59 | MAF-wyu2 |  | 25 |  |  |  | 8.8 | [5 empty] | 0.025 | 25 |  | 0.005 | 9.952817 | 11 | 25 |  |  |  |  | 0.212307692 |  | 0.787692308 | -0.2386477 |  | 8 | 1 | 0
Ying Wu ChemSci 2024 (Figure 2a) | Sulfamethoxazole (SMX) | 107 | 253.28 | 0.9 | 1.555 | 1.955 | 0.88 | 0.95 | 1.59 | MAF-wyu2 |  | 25 |  |  |  | 8.8 | [5 empty] | 0.025 | 25 |  | 0.005 | 14.90563 | 11 | 25 |  |  |  |  | 0.218461538 |  | 0.781538462 | -0.2464909 |  | 8 | 1 | 0
Ying Wu ChemSci 2024 (Figure 2a) | Sulfamethoxazole (SMX) | 107 | 253.28 | 0.9 | 1.555 | 1.955 | 0.88 | 0.95 | 1.59 | MAF-wyu2 |  | 25 |  |  |  | 8.8 | [5 empty] | 0.025 | 25 |  | 0.005 | 19.78341 | 11 | 25 |  |  |  |  | 0.224615385 |  | 0.775384615 | -0.2543961 |  | 8 | 1 | 0
Ying Wu ChemSci 2024 (Figure 2a) | Sulfamethoxazole (SMX) | 107 | 253.28 | 0.9 | 1.555 | 1.955 | 0.88 | 0.95 | 1.59 | MAF-wyu2 |  | 25 |  |  |  | 8.8 | [5 empty] | 0.025 | 25 |  | 0.005 | 29.91417 | 11 | 25 |  |  |  |  | 0.227692308 |  | 0.772307692 | -0.2583722 |  | 8 | 1 | 0
Ying Wu ChemSci 2024 (Figure 2b) | Sulfamethoxazole (SMX) | 107 | 253.28 | 0.9 | 1.555 | 1.955 | 0.88 | 0.95 | 1.59 | MAF-wyu2 |  | 25 |  |  |  | 8.8 | PMS | 307.28 | 377 | 1.82 | 9.4 | 0.005 | 5 | 0.1 | 0.005 | 0 | 11 | 25 |  |  |  |  | 0 | 0.02332305 | 1 | 0 | 0.01891163 | 9 | 1 | 0 | 8 | 0.02052046 | 0.9515736 | 0.8798362
Ying Wu ChemSci 2024 (Figure 2b) | Sulfamethoxazole (SMX) | 107 | 253.28 | 0.9 | 1.555 | 1.955 | 0.88 | 0.95 | 1.59 | MAF-wyu2 |  | 25 |  |  |  | 8.8 | PMS | 307.28 | 377 | 1.82 | 9.4 | 0.005 | 5 | 0.1 | 0.005 | 0.8458904 | 11 | 25 |  |  |  |  | 0.1426027 |  | 0.8573973 | -0.1538539 |  | 9 | 1 | 0
Ying Wu ChemSci 2024 (Figure 2b) | Sulfamethoxazole (SMX) | 107 | 253.28 | 0.9 | 1.555 | 1.955 | 0.88 | 0.95 | 1.59 | MAF-wyu2 |  | 25 |  |  |  | 8.8 | PMS | 307.28 | 377 | 1.82 | 9.4 | 0.005 | 5 | 0.1 | 0.005 | 2.972603 | 11 | 25 |  |  |  |  | 0.1930137 |  | 0.8069863 | -0.2144486 |  | 9 | 1 | 0
Ying Wu ChemSci 2024 (Figure 2b) | Sulfamethoxazole (SMX) | 107 | 253.28 | 0.9 | 1.555 | 1.955 | 0.88 | 0.95 | 1.59 | MAF-wyu2 |  | 25 |  |  |  | 8.8 | PMS | 307.28 | 377 | 1.82 | 9.4 | 0.005 | 5 | 0.1 | 0.005 | 5.178082 | 11 | 25 |  |  |  |  | 0.2308219 |  | 0.7691781 | -0.2624328 |  | 9 | 1 | 0
Ying Wu ChemSci 2024 (Figure 2b) | Sulfamethoxazole (SMX) | 107 | 253.28 | 0.9 | 1.555 | 1.955 | 0.88 | 0.95 | 1.59 | MAF-wyu2 |  | 25 |  |  |  | 8.8 | PMS | 307.28 | 377 | 1.82 | 9.4 | 0.005 | 5 | 0.1 | 0.005 | 10.45548 | 11 | 25 |  |  |  |  | 0.2969863 |  | 0.7030137 | -0.3523789 |  | 9 | 1 | 0
Ying Wu ChemSci 2024 (Figure 2b) | Sulfamethoxazole (SMX) | 107 | 253.28 | 0.9 | 1.555 | 1.955 | 0.88 | 0.95 | 1.59 | MAF-wyu2 |  | 25 |  |  |  | 8.8 | PMS | 307.28 | 377 | 1.82 | 9.4 | 0.005 | 5 | 0.1 | 0.005 | 15.57534 | 11 | 25 |  |  |  |  | 0.3505479 |  | 0.6494521 | -0.4316263 |  | 9 | 1 | 0
Ying Wu ChemSci 2024 (Figure 2b) | Sulfamethoxazole (SMX) | 107 | 253.28 | 0.9 | 1.555 | 1.955 | 0.88 | 0.95 | 1.59 | MAF-wyu2 |  | 25 |  |  |  | 8.8 | PMS | 307.28 | 377 | 1.82 | 9.4 | 0.005 | 5 | 0.1 | 0.005 | 20.77397 | 11 | 25 |  |  |  |  | 0.4230137 |  | 0.5769863 | -0.5499368 |  | 9 | 1 | 0
Ying Wu ChemSci 2024 (Figure 2b) | Sulfamethoxazole (SMX) | 107 | 253.28 | 0.9 | 1.555 | 1.955 | 0.88 | 0.95 | 1.59 | MAF-wyu2 |  | 25 |  |  |  | 8.8 | PMS | 307.28 | 377 | 1.82 | 9.4 | 0.005 | 5 | 0.1 | 0.005 | 31.25 | 11 | 25 |  |  |  |  | 0.5175342 |  | 0.4824658 | -0.7288453 |  | 9 | 1 | 0
Ying Wu ChemSci 2024 (Figure 2b) | Sulfamethoxazole (SMX) | 107 | 253.28 | 0.9 | 1.555 | 1.955 | 0.88 | 0.95 | 1.59 | MAF-wyu2 |  | 25 |  |  |  | 8.8 | PMS | 307.28 | 377 | 1.82 | 9.4 | 0.01 | 10 | 0.1 | 0.005 | 1.082192 | 11 | 25 |  |  |  |  | 0.1489041 | 0.1485557 | 0.8510959 | -0.1612305 | 0.1485402 | 10 | 1 | 0 | 7 | 0.1365949 | 0.9961806 | 0.9194862
Ying Wu ChemSci 2024 (Figure 2b) | Sulfamethoxazole (SMX) | 107 | 253.28 | 0.9 | 1.555 | 1.955 | 0.88 | 0.95 | 1.59 | MAF-wyu2 |  | 25 |  |  |  | 8.8 | PMS | 307.28 | 377 | 1.82 | 9.4 | 0.01 | 10 | 0.1 | 0.005 | 1.082192 | 11 | 25 |  |  |  |  | 0.1489041 |  | 0.8510959 | -0.1612305 |  | 10 | 1 | 0
Ying Wu ChemSci 2024 (Figure 2b) | Sulfamethoxazole (SMX) | 107 | 253.28 | 0.9 | 1.555 | 1.955 | 0.88 | 0.95 | 1.59 | MAF-wyu2 |  | 25 |  |  |  | 8.8 | PMS | 307.28 | 377 | 1.82 | 9.4 | 0.01 | 10 | 0.1 | 0.005 | 2.972603 | 11 | 25 |  |  |  |  | 0.3410959 |  | 0.6589041 | -0.4171773 |  | 10 | 1 | 0
Ying Wu ChemSci 2024 (Figure 2b) | Sulfamethoxazole (SMX) | 107 | 253.28 | 0.9 | 1.555 | 1.955 | 0.88 | 0.95 | 1.59 | MAF-wyu2 |  | 25 |  |  |  | 8.8 | PMS | 307.28 | 377 | 1.82 | 9.4 | 0.01 | 10 | 0.1 | 0.005 | 5.256849 | 11 | 25 |  |  |  |  | 0.5080822 |  | 0.4919178 | -0.7094436 |  | 10 | 1 | 0
Ying Wu ChemSci 2024 (Figure 2b) | Sulfamethoxazole (SMX) | 107 | 253.28 | 0.9 | 1.555 | 1.955 | 0.88 | 0.95 | 1.59 | MAF-wyu2 |  | 25 |  |  |  | 8.8 | PMS | 307.28 | 377 | 1.82 | 9.4 | 0.01 | 10 | 0.1 | 0.005 | 10.45548 | 11 | 25 |  |  |  |  | 0.7317808 |  | 0.2682192 | -1.315951 |  | 10 | 1 | 0
Ying Wu ChemSci 2024 (Figure 2b) | Sulfamethoxazole (SMX) | 107 | 253.28 | 0.9 | 1.555 | 1.955 | 0.88 | 0.95 | 1.59 | MAF-wyu2 |  | 25 |  |  |  | 8.8 | PMS | 307.28 | 377 | 1.82 | 9.4 | 0.01 | 10 | 0.1 | 0.005 | 15.18151 | 11 | 25 |  |  |  |  | 0.8641096 |  | 0.1358904 | -1.995907 |  | 10 | 1 | 0
Ying Wu ChemSci 2024 (Figure 2b) | Sulfamethoxazole (SMX) | 107 | 253.28 | 0.9 | 1.555 | 1.955 | 0.88 | 0.95 | 1.59 | MAF-wyu2 |  | 25 |  |  |  | 8.8 | PMS | 307.28 | 377 | 1.82 | 9.4 | 0.01 | 10 | 0.1 | 0.005 | 20.77397 | 11 | 25 |  |  |  |  | 0.9460274 |  | 0.0539726 | -2.919279 |  | 10 | 1 | 0
Ying Wu ChemSci 2024 (Figure 2b) | Sulfamethoxazole (SMX) | 107 | 253.28 | 0.9 | 1.555 | 1.955 | 0.88 | 0.95 | 1.59 | MAF-wyu2 |  | 25 |  |  |  | 8.8 | PMS | 307.28 | 377 | 1.82 | 9.4 | 0.01 | 10 | 0.1 | 0.005 | 31.09247 | 11 | 25 |  |  |  |  | 0.990137 |  | 0.009863014 | -4.618964 |  | 10 | 0 | 0
Ying Wu ChemSci 2024 (Figure 2b) | Sulfamethoxazole (SMX) | 107 | 253.28 | 0.9 | 1.555 | 1.955 | 0.88 | 0.95 | 1.59 | MAF-wyu2 |  | 25 |  |  |  | 8.8 | PMS | 307.28 | 377 | 1.82 | 9.4 | 0.025 | 25 | 0.1 | 0.005 | 0 | 11 | 25 |  |  |  |  | 0 | 0.3925733 | 1 | 0 | 0.3911585 | 11 | 1 | 0 | 4 | 0.3172476 | 0.9914192 | 0.8081231
Ying Wu ChemSci 2024 (Figure 2b) | Sulfamethoxazole (SMX) | 107 | 253.28 | 0.9 | 1.555 | 1.955 | 0.88 | 0.95 | 1.59 | MAF-wyu2 |  | 25 |  |  |  | 8.8 | PMS | 307.28 | 377 | 1.82 | 9.4 | 0.025 | 25 | 0.1 | 0.005 | 1.003425 | 11 | 25 |  |  |  |  | 0.3536986 |  | 0.6463014 | -0.4364894 |  | 11 | 1 | 0
Ying Wu ChemSci 2024 (Figure 2b) | Sulfamethoxazole (SMX) | 107 | 253.28 | 0.9 | 1.555 | 1.955 | 0.88 | 0.95 | 1.59 | MAF-wyu2 |  | 25 |  |  |  | 8.8 | PMS | 307.28 | 377 | 1.82 | 9.4 | 0.025 | 25 | 0.1 | 0.005 | 2.972603 | 11 | 25 |  |  |  |  | 0.6593151 |  | 0.3406849 | -1.076797 |  | 11 | 1 | 0
Ying Wu ChemSci 2024 (Figure 2b) | Sulfamethoxazole (SMX) | 107 | 253.28 | 0.9 | 1.555 | 1.955 | 0.88 | 0.95 | 1.59 | MAF-wyu2 |  | 25 |  |  |  | 8.8 | PMS | 307.28 | 377 | 1.82 | 9.4 | 0.025 | 25 | 0.1 | 0.005 | 5.178082 | 11 | 25 |  |  |  |  | 0.8105479 |  | 0.1894521 | -1.663619 |  | 11 | 1 | 0
Ying Wu ChemSci 2024 (Figure 2b) | Sulfamethoxazole (SMX) | 107 | 253.28 | 0.9 | 1.555 | 1.955 | 0.88 | 0.95 | 1.59 | MAF-wyu2 |  | 25 |  |  |  | 8.8 | PMS | 307.28 | 377 | 1.82 | 9.4 | 0.025 | 25 | 0.1 | 0.005 | 10.14041 | 11 | 25 |  |  |  |  | 0.9712329 |  | 0.02876712 | -3.548522 |  | 11 | 0 | 0
Ying Wu ChemSci 2024 (Figure 2b) | Sulfamethoxazole (SMX) | 107 | 253.28 | 0.9 | 1.555 | 1.955 | 0.88 | 0.95 | 1.59 | MAF-wyu2 |  | 25 |  |  |  | 8.8 | PMS | 307.28 | 377 | 1.82 | 9.4 | 0.025 | 25 | 0.1 | 0.005 | 15.57534 | 11 | 25 |  |  |  |  | 0.9964384 |  | 0.003561644 | -5.637533 |  | 11 | 0 | 1
Ying Wu ChemSci 2024 (Figure 2b) | Sulfamethoxazole (SMX) | 107 | 253.28 | 0.9 | 1.555 | 1.955 | 0.88 | 0.95 | 1.59 | MAF-wyu2 |  | 25 |  |  |  | 8.8 | PMS | 307.28 | 377 | 1.82 | 9.4 | 0.025 | 25 | 0.1 | 0.005 | 20.93151 | 11 | 25 |  |  |  |  | 0.99999 |  | 1e-05 | -11.51293 |  | 11 | 0 | 1
Ying Wu ChemSci 2024 (Figure 2b) | Sulfamethoxazole (SMX) | 107 | 253.28 | 0.9 | 1.555 | 1.955 | 0.88 | 0.95 | 1.59 | MAF-wyu2 |  | 25 |  |  |  | 8.8 | PMS | 307.28 | 377 | 1.82 | 9.4 | 0.025 | 25 | 0.1 | 0.005 | 31.09247 | 11 | 25 |  |  |  |  | 0.999995 |  | 5e-06 | -12.20607 |  | 11 | 0 | 1
Ying Wu ChemSci 2024 (Figure 2b) | Sulfamethoxazole (SMX) | 107 | 253.28 | 0.9 | 1.555 | 1.955 | 0.88 | 0.95 | 1.59 | MAF-wyu2 |  | 25 |  |  |  | 8.8 | PMS | 307.28 | 377 | 1.82 | 9.4 | 0.05 | 50 | 0.1 | 0.005 | 0 | 11 | 25 |  |  |  |  | 0 | 0.3915813 | 1 | 0 | 0.3889677 | 12 | 1 | 0 | 4 | 0.3706887 | 0.997365 | 0.9466454
Ying Wu ChemSci 2024 (Figure 2b) | Sulfamethoxazole (SMX) | 107 | 253.28 | 0.9 | 1.555 | 1.955 | 0.88 | 0.95 | 1.59 | MAF-wyu2 |  | 25 |  |  |  | 8.8 | PMS | 307.28 | 377 | 1.82 | 9.4 | 0.05 | 50 | 0.1 | 0.005 | 1.003425 | 11 | 25 |  |  |  |  | 0.3761035 |  | 0.6238965 | -0.4717707 |  | 12 | 1 | 0
Ying Wu ChemSci 2024 (Figure 2b) | Sulfamethoxazole (SMX) | 107 | 253.28 | 0.9 | 1.555 | 1.955 | 0.88 | 0.95 | 1.59 | MAF-wyu2 |  | 25 |  |  |  | 8.8 | PMS | 307.28 | 377 | 1.82 | 9.4 | 0.05 | 50 | 0.1 | 0.005 | 2.972603 | 11 | 25 |  |  |  |  | 0.6785692 |  | 0.3214308 | -1.134973 |  | 12 | 1 | 0
Ying Wu ChemSci 2024 (Figure 2b) | Sulfamethoxazole (SMX) | 107 | 253.28 | 0.9 | 1.555 | 1.955 | 0.88 | 0.95 | 1.59 | MAF-wyu2 |  | 25 |  |  |  | 8.8 | PMS | 307.28 | 377 | 1.82 | 9.4 | 0.05 | 50 | 0.1 | 0.005 | 4.941781 | 11 | 25 |  |  |  |  | 0.8455555 |  | 0.1544445 | -1.867921 |  | 12 | 1 | 0
Ying Wu ChemSci 2024 (Figure 2b) | Sulfamethoxazole (SMX) | 107 | 253.28 | 0.9 | 1.555 | 1.955 | 0.88 | 0.95 | 1.59 | MAF-wyu2 |  | 25 |  |  |  | 8.8 | PMS | 307.28 | 377 | 1.82 | 9.4 | 0.05 | 50 | 0.1 | 0.005 | 10.61301 | 11 | 25 |  |  |  |  | 0.9747336 |  | 0.0252664 | -3.67828 |  | 12 | 0 | 0
Ying Wu ChemSci 2024 (Figure 2b) | Sulfamethoxazole (SMX) | 107 | 253.28 | 0.9 | 1.555 | 1.955 | 0.88 | 0.95 | 1.59 | MAF-wyu2 |  | 25 |  |  |  | 8.8 | PMS | 307.28 | 377 | 1.82 | 9.4 | 0.05 | 50 | 0.1 | 0.005 | 15.49658 | 11 | 25 |  |  |  |  | 0.9873363 |  | 0.01266366 | -4.369019 |  | 12 | 0 | 0
Ying Wu ChemSci 2024 (Figure 2b) | Sulfamethoxazole (SMX) | 107 | 253.28 | 0.9 | 1.555 | 1.955 | 0.88 | 0.95 | 1.59 | MAF-wyu2 |  | 25 |  |  |  | 8.8 | PMS | 307.28 | 377 | 1.82 | 9.4 | 0.05 | 50 | 0.1 | 0.005 | 20.77397 | 11 | 25 |  |  |  |  | 0.99999 |  | 1e-05 | -11.51293 |  | 12 | 0 | 1
Ying Wu ChemSci 2024 (Figure 2b) | Sulfamethoxazole (SMX) | 107 | 253.28 | 0.9 | 1.555 | 1.955 | 0.88 | 0.95 | 1.59 | MAF-wyu2 |  | 25 |  |  |  | 8.8 | PMS | 307.28 | 377 | 1.82 | 9.4 | 0.05 | 50 | 0.1 | 0.005 | 31.17123 | 11 | 25 |  |  |  |  | 0.999995 |  | 5e-06 | -12.20607 |  | 12 | 0 | 1
Ying Wu ChemSci 2024 (Figure 2c) | Sulfamethoxazole (SMX) | 107 | 253.28 | 0.9 | 1.555 | 1.955 | 0.88 | 0.95 | 1.59 | MAF-wyu2 |  | 25 |  |  |  | 8.8 | PMS | 307.28 | 377 | 1.82 | 9.4 | 0.025 | 25 | 0.1 | 0.005 | 0 | 9 | 25 |  |  |  |  | 0 | 0.15096 | 1 | 0 | 0.1382281 | 13 | 1 | 0 | 7 | 0.150971 | 0.8197603 | 1.000073
Ying Wu ChemSci 2024 (Figure 2c) | Sulfamethoxazole (SMX) | 107 | 253.28 | 0.9 | 1.555 | 1.955 | 0.88 | 0.95 | 1.59 | MAF-wyu2 |  | 25 |  |  |  | 8.8 | PMS | 307.28 | 377 | 1.82 | 9.4 | 0.025 | 25 | 0.1 | 0.005 | 1.086957 | 9 | 25 |  |  |  |  | 0.4061538 |  | 0.5938462 | -0.521135 |  | 13 | 1 | 0
Ying Wu ChemSci 2024 (Figure 2c) | Sulfamethoxazole (SMX) | 107 | 253.28 | 0.9 | 1.555 | 1.955 | 0.88 | 0.95 | 1.59 | MAF-wyu2 |  | 25 |  |  |  | 8.8 | PMS | 307.28 | 377 | 1.82 | 9.4 | 0.025 | 25 | 0.1 | 0.005 | 2.971014 | 9 | 25 |  |  |  |  | 0.7138462 |  | 0.2861538 | -1.251226 |  | 13 | 1 | 0
Ying Wu ChemSci 2024 (Figure 2c) | Sulfamethoxazole (SMX) | 107 | 253.28 | 0.9 | 1.555 | 1.955 | 0.88 | 0.95 | 1.59 | MAF-wyu2 |  | 25 |  |  |  | 8.8 | PMS | 307.28 | 377 | 1.82 | 9.4 | 0.025 | 25 | 0.1 | 0.005 | 5 | 9 | 25 |  |  |  |  | 0.7938462 |  | 0.2061538 | -1.579133 |  | 13 | 1 | 0
Ying Wu ChemSci 2024 (Figure 2c) | Sulfamethoxazole (SMX) | 107 | 253.28 | 0.9 | 1.555 | 1.955 | 0.88 | 0.95 | 1.59 | MAF-wyu2 |  | 25 |  |  |  | 8.8 | PMS | 307.28 | 377 | 1.82 | 9.4 | 0.025 | 25 | 0.1 | 0.005 | 9.782609 | 9 | 25 |  |  |  |  | 0.9476923 |  | 0.05230769 | -2.950612 |  | 13 | 1 | 0
Ying Wu ChemSci 2024 (Figure 2c) | Sulfamethoxazole (SMX) | 107 | 253.28 | 0.9 | 1.555 | 1.955 | 0.88 | 0.95 | 1.59 | MAF-wyu2 |  | 25 |  |  |  | 8.8 | PMS | 307.28 | 377 | 1.82 | 9.4 | 0.025 | 25 | 0.1 | 0.005 | 14.71014 | 9 | 25 |  |  |  |  | 0.9446154 |  | 0.05538462 | -2.893453 |  | 13 | 1 | 0
Ying Wu ChemSci 2024 (Figure 2c) | Sulfamethoxazole (SMX) | 107 | 253.28 | 0.9 | 1.555 | 1.955 | 0.88 | 0.95 | 1.59 | MAF-wyu2 |  | 25 |  |  |  | 8.8 | PMS | 307.28 | 377 | 1.82 | 9.4 | 0.025 | 25 | 0.1 | 0.005 | 19.49275 | 9 | 25 |  |  |  |  | 0.9476923 |  | 0.05230769 | -2.950612 |  | 13 | 1 | 0
Ying Wu ChemSci 2024 (Figure 2c) | Sulfamethoxazole (SMX) | 107 | 253.28 | 0.9 | 1.555 | 1.955 | 0.88 | 0.95 | 1.59 | MAF-wyu2 |  | 25 |  |  |  | 8.8 | PMS | 307.28 | 377 | 1.82 | 9.4 | 0.025 | 25 | 0.1 | 0.005 | 29.13043 | 9 | 25 |  |  |  |  | 0.9876923 |  | 0.01230769 | -4.397531 |  | 13 | 0 | 0
Ying Wu ChemSci 2024 (Figure 2c) | Sulfamethoxazole (SMX) | 107 | 253.28 | 0.9 | 1.555 | 1.955 | 0.88 | 0.95 | 1.59 | MAF-wyu2 |  | 25 |  |  |  | 8.8 | PMS | 307.28 | 377 | 1.82 | 9.4 | 0.025 | 25 | 0.1 | 0.005 | 0 | 5 | 25 |  |  |  |  | 0 | 0.05694149 | 1 | 0 | 0.01360249 | 14 | 1 | 0 | 8 | 0.02441809 | 0.4045044 | 0.4288278
Ying Wu ChemSci 2024 (Figure 2c) | Sulfamethoxazole (SMX) | 107 | 253.28 | 0.9 | 1.555 | 1.955 | 0.88 | 0.95 | 1.59 | MAF-wyu2 |  | 25 |  |  |  | 8.8 | PMS | 307.28 | 377 | 1.82 | 9.4 | 0.025 | 25 | 0.1 | 0.005 | 1.086957 | 5 | 25 |  |  |  |  | 0.5907692 |  | 0.4092308 | -0.8934761 |  | 14 | 1 | 0
Ying Wu ChemSci 2024 (Figure 2c) | Sulfamethoxazole (SMX) | 107 | 253.28 | 0.9 | 1.555 | 1.955 | 0.88 | 0.95 | 1.59 | MAF-wyu2 |  | 25 |  |  |  | 8.8 | PMS | 307.28 | 377 | 1.82 | 9.4 | 0.025 | 25 | 0.1 | 0.005 | 2.898551 | 5 | 25 |  |  |  |  | 0.6215385 |  | 0.3784615 | -0.9716408 |  | 14 | 1 | 0
Ying Wu ChemSci 2024 (Figure 2c) | Sulfamethoxazole (SMX) | 107 | 253.28 | 0.9 | 1.555 | 1.955 | 0.88 | 0.95 | 1.59 | MAF-wyu2 |  | 25 |  |  |  | 8.8 | PMS | 307.28 | 377 | 1.82 | 9.4 | 0.025 | 25 | 0.1 | 0.005 | 5 | 5 | 25 |  |  |  |  | 0.6430769 |  | 0.3569231 | -1.030235 |  | 14 | 1 | 0
Ying Wu ChemSci 2024 (Figure 2c) | Sulfamethoxazole (SMX) | 107 | 253.28 | 0.9 | 1.555 | 1.955 | 0.88 | 0.95 | 1.59 | MAF-wyu2 |  | 25 |  |  |  | 8.8 | PMS | 307.28 | 377 | 1.82 | 9.4 | 0.025 | 25 | 0.1 | 0.005 | 9.710145 | 5 | 25 |  |  |  |  | 0.6492308 |  | 0.3507692 | -1.047627 |  | 14 | 1 | 0
Ying Wu ChemSci 2024 (Figure 2c) | Sulfamethoxazole (SMX) | 107 | 253.28 | 0.9 | 1.555 | 1.955 | 0.88 | 0.95 | 1.59 | MAF-wyu2 |  | 25 |  |  |  | 8.8 | PMS | 307.28 | 377 | 1.82 | 9.4 | 0.025 | 25 | 0.1 | 0.005 | 14.49275 | 5 | 25 |  |  |  |  | 0.6646154 |  | 0.3353846 | -1.092477 |  | 14 | 1 | 0
Ying Wu ChemSci 2024 (Figure 2c) | Sulfamethoxazole (SMX) | 107 | 253.28 | 0.9 | 1.555 | 1.955 | 0.88 | 0.95 | 1.59 | MAF-wyu2 |  | 25 |  |  |  | 8.8 | PMS | 307.28 | 377 | 1.82 | 9.4 | 0.025 | 25 | 0.1 | 0.005 | 19.34783 | 5 | 25 |  |  |  |  | 0.6676923 |  | 0.3323077 | -1.101694 |  | 14 | 1 | 0
Ying Wu ChemSci 2024 (Figure 2c) | Sulfamethoxazole (SMX) | 107 | 253.28 | 0.9 | 1.555 | 1.955 | 0.88 | 0.95 | 1.59 | MAF-wyu2 |  | 25 |  |  |  | 8.8 | PMS | 307.28 | 377 | 1.82 | 9.4 | 0.025 | 25 | 0.1 | 0.005 | 28.98551 | 5 | 25 |  |  |  |  | 0.72 |  | 0.28 | -1.272966 |  | 14 | 1 | 0
Ying Wu ChemSci 2024 (Figure 2c) | Sulfamethoxazole (SMX) | 107 | 253.28 | 0.9 | 1.555 | 1.955 | 0.88 | 0.95 | 1.59 | MAF-wyu2 |  | 25 |  |  |  | 8.8 | PMS | 307.28 | 377 | 1.82 | 9.4 | 0.025 | 25 | 0.1 | 0.005 | 0 | 11 | 25 |  |  |  |  | 0 | 0.557468 | 1 | 0 | 0.563378 | 15 | 1 | 0 | 4 | 0.3309358 | 0.9976085 | 0.5936409
Ying Wu ChemSci 2024 (Figure 2c) | Sulfamethoxazole (SMX) | 107 | 253.28 | 0.9 | 1.555 | 1.955 | 0.88 | 0.95 | 1.59 | MAF-wyu2 |  | 25 |  |  |  | 8.8 | PMS | 307.28 | 377 | 1.82 | 9.4 | 0.025 | 25 | 0.1 | 0.005 | 1.086957 | 11 | 25 |  |  |  |  | 0.3569231 |  | 0.6430769 | -0.4414909 |  | 15 | 1 | 0
Ying Wu ChemSci 2024 (Figure 2c) | Sulfamethoxazole (SMX) | 107 | 253.28 | 0.9 | 1.555 | 1.955 | 0.88 | 0.95 | 1.59 | MAF-wyu2 |  | 25 |  |  |  | 8.8 | PMS | 307.28 | 377 | 1.82 | 9.4 | 0.025 | 25 | 0.1 | 0.005 | 3.043478 | 11 | 25 |  |  |  |  | 0.6553846 |  | 0.3446154 | -1.065326 |  | 15 | 1 | 0
Ying Wu ChemSci 2024 (Figure 2c) | Sulfamethoxazole (SMX) | 107 | 253.28 | 0.9 | 1.555 | 1.955 | 0.88 | 0.95 | 1.59 | MAF-wyu2 |  | 25 |  |  |  | 8.8 | PMS | 307.28 | 377 | 1.82 | 9.4 | 0.025 | 25 | 0.1 | 0.005 | 5.144928 | 11 | 25 |  |  |  |  | 0.8215385 |  | 0.1784615 | -1.723382 |  | 15 | 1 | 0
Ying Wu ChemSci 2024 (Figure 2c) | Sulfamethoxazole (SMX) | 107 | 253.28 | 0.9 | 1.555 | 1.955 | 0.88 | 0.95 | 1.59 | MAF-wyu2 |  | 25 |  |  |  | 8.8 | PMS | 307.28 | 377 | 1.82 | 9.4 | 0.025 | 25 | 0.1 | 0.005 | 9.855072 | 11 | 25 |  |  |  |  | 0.9630769 |  | 0.03692308 | -3.298919 |  | 15 | 0 | 0
Ying Wu ChemSci 2024 (Figure 2c) | Sulfamethoxazole (SMX) | 107 | 253.28 | 0.9 | 1.555 | 1.955 | 0.88 | 0.95 | 1.59 | MAF-wyu2 |  | 25 |  |  |  | 8.8 | PMS | 307.28 | 377 | 1.82 | 9.4 | 0.025 | 25 | 0.1 | 0.005 | 14.63768 | 11 | 25 |  |  |  |  | 0.9907692 |  | 0.009230769 | -4.685213 |  | 15 | 0 | 0
Ying Wu ChemSci 2024 (Figure 2c) | Sulfamethoxazole (SMX) | 107 | 253.28 | 0.9 | 1.555 | 1.955 | 0.88 | 0.95 | 1.59 | MAF-wyu2 |  | 25 |  |  |  | 8.8 | PMS | 307.28 | 377 | 1.82 | 9.4 | 0.025 | 25 | 0.1 | 0.005 | 19.49275 | 11 | 25 |  |  |  |  | 0.9969231 |  | 0.003076923 | -5.783825 |  | 15 | 0 | 1
Ying Wu ChemSci 2024 (Figure 2c) | Sulfamethoxazole (SMX) | 107 | 253.28 | 0.9 | 1.555 | 1.955 | 0.88 | 0.95 | 1.59 | MAF-wyu2 |  | 25 |  |  |  | 8.8 | PMS | 307.28 | 377 | 1.82 | 9.4 | 0.025 | 25 | 0.1 | 0.005 | 28.91304 | 11 | 25 |  |  |  |  | 0.9999999 |  | 1e-07 | -16.1181 |  | 15 | 0 | 1
Ying Wu ChemSci 2024 (Figure 2c) | Sulfamethoxazole (SMX) | 107 | 253.28 | 0.9 | 1.555 | 1.955 | 0.88 | 0.95 | 1.59 | MAF-wyu2 |  | 25 |  |  |  | 8.8 | PMS | 307.28 | 377 | 1.82 | 9.4 | 0.025 | 25 | 0.1 | 0.005 | 0 | 7 | 25 |  |  |  |  | 0 | 0.1432999 | 1 | 0 | 0.141213 | 16 | 1 | 0 | 7 | 0.1500109 | 0.9984982 | 1.046832
Ying Wu ChemSci 2024 (Figure 2c) | Sulfamethoxazole (SMX) | 107 | 253.28 | 0.9 | 1.555 | 1.955 | 0.88 | 0.95 | 1.59 | MAF-wyu2 |  | 25 |  |  |  | 8.8 | PMS | 307.28 | 377 | 1.82 | 9.4 | 0.025 | 25 | 0.1 | 0.005 | 1.231884 | 7 | 25 |  |  |  |  | 0.2092308 |  | 0.7907692 | -0.2347491 |  | 16 | 1 | 0
Ying Wu ChemSci 2024 (Figure 2c) | Sulfamethoxazole (SMX) | 107 | 253.28 | 0.9 | 1.555 | 1.955 | 0.88 | 0.95 | 1.59 | MAF-wyu2 |  | 25 |  |  |  | 8.8 | PMS | 307.28 | 377 | 1.82 | 9.4 | 0.025 | 25 | 0.1 | 0.005 | 3.115942 | 7 | 25 |  |  |  |  | 0.3415385 |  | 0.6584615 | -0.4178492 |  | 16 | 1 | 0
Ying Wu ChemSci 2024 (Figure 2c) | Sulfamethoxazole (SMX) | 107 | 253.28 | 0.9 | 1.555 | 1.955 | 0.88 | 0.95 | 1.59 | MAF-wyu2 |  | 25 |  |  |  | 8.8 | PMS | 307.28 | 377 | 1.82 | 9.4 | 0.025 | 25 | 0.1 | 0.005 | 5.144928 | 7 | 25 |  |  |  |  | 0.5230769 |  | 0.4769231 | -0.7404001 |  | 16 | 1 | 0
Ying Wu ChemSci 2024 (Figure 2c) | Sulfamethoxazole (SMX) | 107 | 253.28 | 0.9 | 1.555 | 1.955 | 0.88 | 0.95 | 1.59 | MAF-wyu2 |  | 25 |  |  |  | 8.8 | PMS | 307.28 | 377 | 1.82 | 9.4 | 0.025 | 25 | 0.1 | 0.005 | 9.637681 | 7 | 25 |  |  |  |  | 0.7476923 |  | 0.2523077 | -1.377106 |  | 16 | 1 | 0
Ying Wu ChemSci 2024 (Figure 2c) | Sulfamethoxazole (SMX) | 107 | 253.28 | 0.9 | 1.555 | 1.955 | 0.88 | 0.95 | 1.59 | MAF-wyu2 |  | 25 |  |  |  | 8.8 | PMS | 307.28 | 377 | 1.82 | 9.4 | 0.025 | 25 | 0.1 | 0.005 | 14.63768 | 7 | 25 |  |  |  |  | 0.8923077 |  | 0.1076923 | -2.228477 |  | 16 | 1 | 0
Ying Wu ChemSci 2024 (Figure 2c) | Sulfamethoxazole (SMX) | 107 | 253.28 | 0.9 | 1.555 | 1.955 | 0.88 | 0.95 | 1.59 | MAF-wyu2 |  | 25 |  |  |  | 8.8 | PMS | 307.28 | 377 | 1.82 | 9.4 | 0.025 | 25 | 0.1 | 0.005 | 19.71014 | 7 | 25 |  |  |  |  | 0.9476923 |  | 0.05230769 | -2.950612 |  | 16 | 1 | 0
Ying Wu ChemSci 2024 (Figure 2c) | Sulfamethoxazole (SMX) | 107 | 253.28 | 0.9 | 1.555 | 1.955 | 0.88 | 0.95 | 1.59 | MAF-wyu2 |  | 25 |  |  |  | 8.8 | PMS | 307.28 | 377 | 1.82 | 9.4 | 0.025 | 25 | 0.1 | 0.005 | 29.13043 | 7 | 25 |  |  |  |  | 0.9846154 |  | 0.01538462 | -4.174387 |  | 16 | 0 | 0
Ying Wu ChemSci 2024 (Figure 2c) | Sulfamethoxazole (SMX) | 107 | 253.28 | 0.9 | 1.555 | 1.955 | 0.88 | 0.95 | 1.59 | MAF-wyu2 |  | 25 |  |  |  | 8.8 | PMS | 307.28 | 377 | 1.82 | 9.4 | 0.025 | 25 | 0.1 | 0.005 | 0 | 3 | 25 |  |  |  |  | 0 | 0.02342092 | 1 | 0 | 0.01336 | 17 | 1 | 0 | 8 | 0.01782081 | 0.6904463 | 0.7608928
Ying Wu ChemSci 2024 (Figure 2c) | Sulfamethoxazole (SMX) | 107 | 253.28 | 0.9 | 1.555 | 1.955 | 0.88 | 0.95 | 1.59 | MAF-wyu2 |  | 25 |  |  |  | 8.8 | PMS | 307.28 | 377 | 1.82 | 9.4 | 0.025 | 25 | 0.1 | 0.005 | 1.014493 | 3 | 25 |  |  |  |  | 0.2646154 |  | 0.7353846 | -0.3073616 |  | 17 | 1 | 0
Ying Wu ChemSci 2024 (Figure 2c) | Sulfamethoxazole (SMX) | 107 | 253.28 | 0.9 | 1.555 | 1.955 | 0.88 | 0.95 | 1.59 | MAF-wyu2 |  | 25 |  |  |  | 8.8 | PMS | 307.28 | 377 | 1.82 | 9.4 | 0.025 | 25 | 0.1 | 0.005 | 3.188406 | 3 | 25 |  |  |  |  | 0.3169231 |  | 0.6830769 | -0.3811478 |  | 17 | 1 | 0
Ying Wu ChemSci 2024 (Figure 2c) | Sulfamethoxazole (SMX) | 107 | 253.28 | 0.9 | 1.555 | 1.955 | 0.88 | 0.95 | 1.59 | MAF-wyu2 |  | 25 |  |  |  | 8.8 | PMS | 307.28 | 377 | 1.82 | 9.4 | 0.025 | 25 | 0.1 | 0.005 | 4.927536 | 3 | 25 |  |  |  |  | 0.3476923 |  | 0.6523077 | -0.4272389 |  | 17 | 1 | 0
Ying Wu ChemSci 2024 (Figure 2c) | Sulfamethoxazole (SMX) | 107 | 253.28 | 0.9 | 1.555 | 1.955 | 0.88 | 0.95 | 1.59 | MAF-wyu2 |  | 25 |  |  |  | 8.8 | PMS | 307.28 | 377 | 1.82 | 9.4 | 0.025 | 25 | 0.1 | 0.005 | 10 | 3 | 25 |  |  |  |  | 0.4215385 |  | 0.5784615 | -0.5473832 |  | 17 | 1 | 0
Ying Wu ChemSci 2024 (Figure 2c) | Sulfamethoxazole (SMX) | 107 | 253.28 | 0.9 | 1.555 | 1.955 | 0.88 | 0.95 | 1.59 | MAF-wyu2 |  | 25 |  |  |  | 8.8 | PMS | 307.28 | 377 | 1.82 | 9.4 | 0.025 | 25 | 0.1 | 0.005 | 14.56522 | 3 | 25 |  |  |  |  | 0.44 |  | 0.56 | -0.5798185 |  | 17 | 1 | 0
Ying Wu ChemSci 2024 (Figure 2c) | Sulfamethoxazole (SMX) | 107 | 253.28 | 0.9 | 1.555 | 1.955 | 0.88 | 0.95 | 1.59 | MAF-wyu2 |  | 25 |  |  |  | 8.8 | PMS | 307.28 | 377 | 1.82 | 9.4 | 0.025 | 25 | 0.1 | 0.005 | 19.34783 | 3 | 25 |  |  |  |  | 0.4584615 |  | 0.5415385 | -0.6133412 |  | 17 | 1 | 0
Ying Wu ChemSci 2024 (Figure 2c) | Sulfamethoxazole (SMX) | 107 | 253.28 | 0.9 | 1.555 | 1.955 | 0.88 | 0.95 | 1.59 | MAF-wyu2 |  | 25 |  |  |  | 8.8 | PMS | 307.28 | 377 | 1.82 | 9.4 | 0.025 | 25 | 0.1 | 0.005 | 29.2029 | 3 | 25 |  |  |  |  | 0.4953846 |  | 0.5046154 | -0.6839588 |  | 17 | 1 | 0
Ying Wu ChemSci 2024 (Figure 2d) | Sulfamethoxazole (SMX) | 107 | 253.28 | 0.9 | 1.555 | 1.955 | 0.88 | 0.95 | 1.59 | MAF-wyu2 | Metal-Organic Framework (MOF) | 25 |  |  |  |  | Peroxymonosulfate (PMS) | 307.28 | 377 | 1.82 | 9.4 | 0.025 | 25 | 0.05 |  | 0 | [6 empty] | 0 | 0.07963647 | 1 | 0 | 0.0778823 | 18 | 1 | 0 | 8 | 0.07964315 | 0.99172 | 1.000084
Ying Wu ChemSci 2024 (Figure 2d) | Sulfamethoxazole (SMX) | 107 | 253.28 | 0.9 | 1.555 | 1.955 | 0.88 | 0.95 | 1.59 | MAF-wyu2 | Metal-Organic Framework (MOF) | 25 |  |  |  |  | Peroxymonosulfate (PMS) | 307.28 | 377 | 1.82 | 9.4 | 0.025 | 25 | 0.05 |  | 1.193182 | [6 empty] | 0.1357143 |  | 0.8642857 | -0.1458519 |  | 18 | 1 | 0
Ying Wu ChemSci 2024 (Figure 2d) | Sulfamethoxazole (SMX) | 107 | 253.28 | 0.9 | 1.555 | 1.955 | 0.88 | 0.95 | 1.59 | MAF-wyu2 | Metal-Organic Framework (MOF) | 25 |  |  |  |  | Peroxymonosulfate (PMS) | 307.28 | 377 | 1.82 | 9.4 | 0.025 | 25 | 0.05 |  | 3.181818 | [6 empty] | 0.2952381 |  | 0.7047619 | -0.3498953 |  | 18 | 1 | 0
Ying Wu ChemSci 2024 (Figure 2d) | Sulfamethoxazole (SMX) | 107 | 253.28 | 0.9 | 1.555 | 1.955 | 0.88 | 0.95 | 1.59 | MAF-wyu2 | Metal-Organic Framework (MOF) | 25 |  |  |  |  | Peroxymonosulfate (PMS) | 307.28 | 377 | 1.82 | 9.4 | 0.025 | 25 | 0.05 |  | 5 | [6 empty] | 0.4380952 |  | 0.5619048 | -0.5764229 |  | 18 | 1 | 0
Ying Wu ChemSci 2024 (Figure 2d) | Sulfamethoxazole (SMX) | 107 | 253.28 | 0.9 | 1.555 | 1.955 | 0.88 | 0.95 | 1.59 | MAF-wyu2 | Metal-Organic Framework (MOF) | 25 |  |  |  |  | Peroxymonosulfate (PMS) | 307.28 | 377 | 1.82 | 9.4 | 0.025 | 25 | 0.05 |  | 10.11364 | [6 empty] | 0.6214286 |  | 0.3785714 | -0.9713505 |  | 18 | 1 | 0
Ying Wu ChemSci 2024 (Figure 2d) | Sulfamethoxazole (SMX) | 107 | 253.28 | 0.9 | 1.555 | 1.955 | 0.88 | 0.95 | 1.59 | MAF-wyu2 | Metal-Organic Framework (MOF) | 25 |  |  |  |  | Peroxymonosulfate (PMS) | 307.28 | 377 | 1.82 | 9.4 | 0.025 | 25 | 0.05 |  | 14.94318 | [6 empty] | 0.7428571 |  | 0.2571429 | -1.358123 |  | 18 | 1 | 0
Ying Wu ChemSci 2024 (Figure 2d) | Sulfamethoxazole (SMX) | 107 | 253.28 | 0.9 | 1.555 | 1.955 | 0.88 | 0.95 | 1.59 | MAF-wyu2 | Metal-Organic Framework (MOF) | 25 |  |  |  |  | Peroxymonosulfate (PMS) | 307.28 | 377 | 1.82 | 9.4 | 0.025 | 25 | 0.05 |  | 20.11364 | [6 empty] | 0.8285714 |  | 0.1714286 | -1.763589 |  | 18 | 1 | 0
Ying Wu ChemSci 2024 (Figure 2d) | Sulfamethoxazole (SMX) | 107 | 253.28 | 0.9 | 1.555 | 1.955 | 0.88 | 0.95 | 1.59 | MAF-wyu2 | Metal-Organic Framework (MOF) | 25 |  |  |  |  | Peroxymonosulfate (PMS) | 307.28 | 377 | 1.82 | 9.4 | 0.025 | 25 | 0.05 |  | 30.17045 | [6 empty] | 0.9095238 |  | 0.09047619 | -2.402669 |  | 18 | 1 | 0
Ying Wu ChemSci 2024 (Figure 2d) | Sulfamethoxazole (SMX) | 107 | 253.28 | 0.9 | 1.555 | 1.955 | 0.88 | 0.95 | 1.59 | MAF-wyu2 | Metal-Organic Framework (MOF) | 25 |  |  |  |  | Peroxymonosulfate (PMS) | 307.28 | 377 | 1.82 | 9.4 | 0.025 | 25 | 0.1 |  | 0 | [6 empty] | 0 | 0.382316 | 1 | 0 | 0.3800802 | 19 | 1 | 0 | 4 | 0.3252225 | 0.9954971 | 0.8506641
Ying Wu ChemSci 2024 (Figure 2d) | Sulfamethoxazole (SMX) | 107 | 253.28 | 0.9 | 1.555 | 1.955 | 0.88 | 0.95 | 1.59 | MAF-wyu2 | Metal-Organic Framework (MOF) | 25 |  |  |  |  | Peroxymonosulfate (PMS) | 307.28 | 377 | 1.82 | 9.4 | 0.025 | 25 | 0.1 |  | 0.9659091 | [6 empty] | 0.352381 |  | 0.647619 | -0.4344526 |  | 19 | 1 | 0
Ying Wu ChemSci 2024 (Figure 2d) | Sulfamethoxazole (SMX) | 107 | 253.28 | 0.9 | 1.555 | 1.955 | 0.88 | 0.95 | 1.59 | MAF-wyu2 | Metal-Organic Framework (MOF) | 25 |  |  |  |  | Peroxymonosulfate (PMS) | 307.28 | 377 | 1.82 | 9.4 | 0.025 | 25 | 0.1 |  | 3.238636 | [6 empty] | 0.6642857 |  | 0.3357143 | -1.091495 |  | 19 | 1 | 0
Ying Wu ChemSci 2024 (Figure 2d) | Sulfamethoxazole (SMX) | 107 | 253.28 | 0.9 | 1.555 | 1.955 | 0.88 | 0.95 | 1.59 | MAF-wyu2 | Metal-Organic Framework (MOF) | 25 |  |  |  |  | Peroxymonosulfate (PMS) | 307.28 | 377 | 1.82 | 9.4 | 0.025 | 25 | 0.1 |  | 5.113636 | [6 empty] | 0.8190476 |  | 0.1809524 | -1.709521 |  | 19 | 1 | 0
Ying Wu ChemSci 2024 (Figure 2d) | Sulfamethoxazole (SMX) | 107 | 253.28 | 0.9 | 1.555 | 1.955 | 0.88 | 0.95 | 1.59 | MAF-wyu2 | Metal-Organic Framework (MOF) | 25 |  |  |  |  | Peroxymonosulfate (PMS) | 307.28 | 377 | 1.82 | 9.4 | 0.025 | 25 | 0.1 |  | 10 | [6 empty] | 0.9666667 |  | 0.03333333 | -3.401197 |  | 19 | 0 | 0
Ying Wu ChemSci 2024 (Figure 2d) | Sulfamethoxazole (SMX) | 107 | 253.28 | 0.9 | 1.555 | 1.955 | 0.88 | 0.95 | 1.59 | MAF-wyu2 | Metal-Organic Framework (MOF) | 25 |  |  |  |  | Peroxymonosulfate (PMS) | 307.28 | 377 | 1.82 | 9.4 | 0.025 | 25 | 0.1 |  | 15.11364 | [6 empty] | 0.9999 |  | 0.0001 | -9.21034 |  | 19 | 0 | 1
Ying Wu ChemSci 2024 (Figure 2d) | Sulfamethoxazole (SMX) | 107 | 253.28 | 0.9 | 1.555 | 1.955 | 0.88 | 0.95 | 1.59 | MAF-wyu2 | Metal-Organic Framework (MOF) | 25 |  |  |  |  | Peroxymonosulfate (PMS) | 307.28 | 377 | 1.82 | 9.4 | 0.025 | 25 | 0.1 |  | 20.11364 | [6 empty] | 0.99998 |  | 2e-05 | -10.81978 |  | 19 | 0 | 1
Ying Wu ChemSci 2024 (Figure 2d) | Sulfamethoxazole (SMX) | 107 | 253.28 | 0.9 | 1.555 | 1.955 | 0.88 | 0.95 | 1.59 | MAF-wyu2 | Metal-Organic Framework (MOF) | 25 |  |  |  |  | Peroxymonosulfate (PMS) | 307.28 | 377 | 1.82 | 9.4 | 0.025 | 25 | 0.1 |  | 30.11364 | [6 empty] | 0.99999 |  | 1e-05 | -11.51293 |  | 19 | 0 | 1
Ying Wu ChemSci 2024 (Figure 2d) | Sulfamethoxazole (SMX) | 107 | 253.28 | 0.9 | 1.555 | 1.955 | 0.88 | 0.95 | 1.59 | MAF-wyu2 | Metal-Organic Framework (MOF) | 25 |  |  |  |  | Peroxymonosulfate (PMS) | 307.28 | 377 | 1.82 | 9.4 | 0.025 | 25 | 0.15 |  | 0 | [6 empty] | 0 | 0.3808787 | 1 | 0 | 0.3827873 | 20 | 1 | 0 | 5 | 0.2885917 | 0.9984734 | 0.7576996
Ying Wu ChemSci 2024 (Figure 2d) | Sulfamethoxazole (SMX) | 107 | 253.28 | 0.9 | 1.555 | 1.955 | 0.88 | 0.95 | 1.59 | MAF-wyu2 | Metal-Organic Framework (MOF) | 25 |  |  |  |  | Peroxymonosulfate (PMS) | 307.28 | 377 | 1.82 | 9.4 | 0.025 | 25 | 0.15 |  | 1.136364 | [6 empty] | 0.3142857 |  | 0.6857143 | -0.3772942 |  | 20 | 1 | 0
Ying Wu ChemSci 2024 (Figure 2d) | Sulfamethoxazole (SMX) | 107 | 253.28 | 0.9 | 1.555 | 1.955 | 0.88 | 0.95 | 1.59 | MAF-wyu2 | Metal-Organic Framework (MOF) | 25 |  |  |  |  | Peroxymonosulfate (PMS) | 307.28 | 377 | 1.82 | 9.4 | 0.025 | 25 | 0.15 |  | 3.125 | [6 empty] | 0.5833333 |  | 0.4166667 | -0.8754687 |  | 20 | 1 | 0
Ying Wu ChemSci 2024 (Figure 2d) | Sulfamethoxazole (SMX) | 107 | 253.28 | 0.9 | 1.555 | 1.955 | 0.88 | 0.95 | 1.59 | MAF-wyu2 | Metal-Organic Framework (MOF) | 25 |  |  |  |  | Peroxymonosulfate (PMS) | 307.28 | 377 | 1.82 | 9.4 | 0.025 | 25 | 0.15 |  | 5.056818 | [6 empty] | 0.752381 |  | 0.247619 | -1.395864 |  | 20 | 1 | 0
Ying Wu ChemSci 2024 (Figure 2d) | Sulfamethoxazole (SMX) | 107 | 253.28 | 0.9 | 1.555 | 1.955 | 0.88 | 0.95 | 1.59 | MAF-wyu2 | Metal-Organic Framework (MOF) | 25 |  |  |  |  | Peroxymonosulfate (PMS) | 307.28 | 377 | 1.82 | 9.4 | 0.025 | 25 | 0.15 |  | 10.11364 | [6 empty] | 0.947619 |  | 0.05238095 | -2.949212 |  | 20 | 1 | 0
Ying Wu ChemSci 2024 (Figure 2d) | Sulfamethoxazole (SMX) | 107 | 253.28 | 0.9 | 1.555 | 1.955 | 0.88 | 0.95 | 1.59 | MAF-wyu2 | Metal-Organic Framework (MOF) | 25 |  |  |  |  | Peroxymonosulfate (PMS) | 307.28 | 377 | 1.82 | 9.4 | 0.025 | 25 | 0.15 |  | 15.11364 | [6 empty] | 0.997619 |  | 0.002380952 | -6.040255 |  | 20 | 0 | 1
Ying Wu ChemSci 2024 (Figure 2d) | Sulfamethoxazole (SMX) | 107 | 253.28 | 0.9 | 1.555 | 1.955 | 0.88 | 0.95 | 1.59 | MAF-wyu2 | Metal-Organic Framework (MOF) | 25 |  |  |  |  | Peroxymonosulfate (PMS) | 307.28 | 377 | 1.82 | 9.4 | 0.025 | 25 | 0.15 |  | 20.39773 | [6 empty] | 0.99998 |  | 2e-05 | -10.81978 |  | 20 | 0 | 1
Ying Wu ChemSci 2024 (Figure 2d) | Sulfamethoxazole (SMX) | 107 | 253.28 | 0.9 | 1.555 | 1.955 | 0.88 | 0.95 | 1.59 | MAF-wyu2 | Metal-Organic Framework (MOF) | 25 |  |  |  |  | Peroxymonosulfate (PMS) | 307.28 | 377 | 1.82 | 9.4 | 0.025 | 25 | 0.15 |  | 30.22727 | [6 empty] | 0.99999 |  | 1e-05 | -11.51293 |  | 20 | 0 | 1
Ying Wu ChemSci 2024 (Figure 2d) | Sulfamethoxazole (SMX) | 107 | 253.28 | 0.9 | 1.555 | 1.955 | 0.88 | 0.95 | 1.59 | MAF-wyu2 | Metal-Organic Framework (MOF) | 25 |  |  |  |  | Peroxymonosulfate (PMS) | 307.28 | 377 | 1.82 | 9.4 | 0.025 | 25 | 0.2 |  | 0 | [6 empty] | 0 | 0.378743 | 1 | 0 | 0.3794725 | 21 | 1 | 0 | 4 | 0.3221623 | 0.9992861 | 0.8506093
Ying Wu ChemSci 2024 (Figure 2d) | Sulfamethoxazole (SMX) | 107 | 253.28 | 0.9 | 1.555 | 1.955 | 0.88 | 0.95 | 1.59 | MAF-wyu2 | Metal-Organic Framework (MOF) | 25 |  |  |  |  | Peroxymonosulfate (PMS) | 307.28 | 377 | 1.82 | 9.4 | 0.025 | 25 | 0.2 |  | 1.136364 | [6 empty] | 0.3357143 |  | 0.6642857 | -0.4090429 |  | 21 | 1 | 0
Ying Wu ChemSci 2024 (Figure 2d) | Sulfamethoxazole (SMX) | 107 | 253.28 | 0.9 | 1.555 | 1.955 | 0.88 | 0.95 | 1.59 | MAF-wyu2 | Metal-Organic Framework (MOF) | 25 |  |  |  |  | Peroxymonosulfate (PMS) | 307.28 | 377 | 1.82 | 9.4 | 0.025 | 25 | 0.2 |  | 3.125 | [6 empty] | 0.6357143 |  | 0.3642857 | -1.009817 |  | 21 | 1 | 0
Ying Wu ChemSci 2024 (Figure 2d) | Sulfamethoxazole (SMX) | 107 | 253.28 | 0.9 | 1.555 | 1.955 | 0.88 | 0.95 | 1.59 | MAF-wyu2 | Metal-Organic Framework (MOF) | 25 |  |  |  |  | Peroxymonosulfate (PMS) | 307.28 | 377 | 1.82 | 9.4 | 0.025 | 25 | 0.2 |  | 5.170455 | [6 empty] | 0.8142857 |  | 0.1857143 | -1.683546 |  | 21 | 1 | 0
Ying Wu ChemSci 2024 (Figure 2d) | Sulfamethoxazole (SMX) | 107 | 253.28 | 0.9 | 1.555 | 1.955 | 0.88 | 0.95 | 1.59 | MAF-wyu2 | Metal-Organic Framework (MOF) | 25 |  |  |  |  | Peroxymonosulfate (PMS) | 307.28 | 377 | 1.82 | 9.4 | 0.025 | 25 | 0.2 |  | 10.22727 | [6 empty] | 0.9833333 |  | 0.01666667 | -4.094345 |  | 21 | 0 | 0
Ying Wu ChemSci 2024 (Figure 2d) | Sulfamethoxazole (SMX) | 107 | 253.28 | 0.9 | 1.555 | 1.955 | 0.88 | 0.95 | 1.59 | MAF-wyu2 | Metal-Organic Framework (MOF) | 25 |  |  |  |  | Peroxymonosulfate (PMS) | 307.28 | 377 | 1.82 | 9.4 | 0.025 | 25 | 0.2 |  | 15.11364 | [6 empty] | 0.997619 |  | 0.002380952 | -6.040255 |  | 21 | 0 | 1
Ying Wu ChemSci 2024 (Figure 2d) | Sulfamethoxazole (SMX) | 107 | 253.28 | 0.9 | 1.555 | 1.955 | 0.88 | 0.95 | 1.59 | MAF-wyu2 | Metal-Organic Framework (MOF) | 25 |  |  |  |  | Peroxymonosulfate (PMS) | 307.28 | 377 | 1.82 | 9.4 | 0.025 | 25 | 0.2 |  | 20.17045 | [6 empty] | 0.99998 |  | 2e-05 | -10.81978 |  | 21 | 0 | 1
Ying Wu ChemSci 2024 (Figure 2d) | Sulfamethoxazole (SMX) | 107 | 253.28 | 0.9 | 1.555 | 1.955 | 0.88 | 0.95 | 1.59 | MAF-wyu2 | Metal-Organic Framework (MOF) | 25 |  |  |  |  | Peroxymonosulfate (PMS) | 307.28 | 377 | 1.82 | 9.4 | 0.025 | 25 | 0.2 |  | 30.39773 | [6 empty] | 0.99999 |  | 1e-05 | -11.51293 |  | 21 | 0 | 1
YongFeng EST 2016 (Figure 1a) | Sulfadiazine (SDZ) | 106 | 250.28 | -0.1 | 1.57 | 1.93 | 0.87 | 0.86 | 1.49 | None | [6 empty] | Peroxymonosulfate (PMS) | 307.28 | 377 | 1.82 | 9.4 | 0 | 0 | 0.033 | 0.008 | 1.025128 | 6.8 | 25 | phosphate | 10 |  |  | 0.035740319 | 0.003054627 | 0.964259681 | -0.03639464 | 0.003178407 | 22 | 1 | 0 | 6 | 0 | flat | 0
YongFeng EST 2016 (Figure 1a) | Sulfadiazine (SDZ) | 106 | 250.28 | -0.1 | 1.57 | 1.93 | 0.87 | 0.86 | 1.49 | None | [6 empty] | Peroxymonosulfate (PMS) | 307.28 | 377 | 1.82 | 9.4 | 0 | 0 | 0.033 | 0.008 | 1.025128 | 6.8 | 25 | phosphate | 10 |  |  | 0.035740319 |  | 0.964259681 | -0.03639464 |  | 22 | 1 | 0
YongFeng EST 2016 (Figure 1a) | Sulfadiazine (SDZ) | 106 | 250.28 | -0.1 | 1.57 | 1.93 | 0.87 | 0.86 | 1.49 | None | [6 empty] | Peroxymonosulfate (PMS) | 307.28 | 377 | 1.82 | 9.4 | 0 | 0 | 0.033 | 0.008 | 3.032683 | 6.8 | 25 | phosphate | 10 |  |  | 0.035740319 |  | 0.964259681 | -0.03639464 |  | 22 | 1 | 0
YongFeng EST 2016 (Figure 1a) | Sulfadiazine (SDZ) | 106 | 250.28 | -0.1 | 1.57 | 1.93 | 0.87 | 0.86 | 1.49 | None | [6 empty] | Peroxymonosulfate (PMS) | 307.28 | 377 | 1.82 | 9.4 | 0 | 0 | 0.033 | 0.008 | 5.0098205 | 6.8 | 25 | phosphate | 10 |  |  | 0.035740319 |  | 0.964259681 | -0.03639464 |  | 22 | 1 | 0
YongFeng EST 2016 (Figure 1a) | Sulfadiazine (SDZ) | 106 | 250.28 | -0.1 | 1.57 | 1.93 | 0.87 | 0.86 | 1.49 | None | [6 empty] | Peroxymonosulfate (PMS) | 307.28 | 377 | 1.82 | 9.4 | 0 | 0 | 0.033 | 0.008 | 7.960318 | 6.8 | 25 | phosphate | 10 |  |  | 0.035740319 |  | 0.964259681 | -0.03639464 |  | 22 | 1 | 0
YongFeng EST 2016 (Figure 1a) | Sulfadiazine (SDZ) | 106 | 250.28 | -0.1 | 1.57 | 1.93 | 0.87 | 0.86 | 1.49 | None | [6 empty] | Peroxymonosulfate (PMS) | 307.28 | 377 | 1.82 | 9.4 | 0 | 0 | 0.033 | 0.008 | 11.914593 | 6.8 | 25 | phosphate | 10 |  |  | 0.035740319 |  | 0.964259681 | -0.03639464 |  | 22 | 1 | 0
YongFeng EST 2016 (Figure 1a) | Sulfadiazine (SDZ) | 106 | 250.28 | -0.1 | 1.57 | 1.93 | 0.87 | 0.86 | 1.49 | CuFe2O4 |  | 0.28 | 22.87 |  | 7.6 | 35.5 | Peroxymonosulfate (PMS) | 307.28 | 377 | 1.82 | 9.4 | 0.1 | 100 | 0.033 | 0.008 | 0 | 6.8 | 25 | phosphate | 10 |  |  | 0 | 0.003062446 | 1 | 0 | 0.1237071 | 23 | 1 | 0 | 6 | 0.001729507 | 0.2739189 | 0.5647471
YongFeng EST 2016 (Figure 1a) | Sulfadiazine (SDZ) | 106 | 250.28 | -0.1 | 1.57 | 1.93 | 0.87 | 0.86 | 1.49 | CuFe2O4 |  | 0.28 | 22.87 |  | 7.6 | 35.5 | Peroxymonosulfate (PMS) | 307.28 | 377 | 1.82 | 9.4 | 0.1 | 100 | 0.033 | 0.008 | 0.964293 | 6.8 | 25 | phosphate | 10 |  |  | 0.035740319 |  | 0.964259681 | -0.03639464 |  | 23 | 1 | 0
YongFeng EST 2016 (Figure 1a) | Sulfadiazine (SDZ) | 106 | 250.28 | -0.1 | 1.57 | 1.93 | 0.87 | 0.86 | 1.49 | CuFe2O4 |  | 0.28 | 22.87 |  | 7.6 | 35.5 | Peroxymonosulfate (PMS) | 307.28 | 377 | 1.82 | 9.4 | 0.1 | 100 | 0.033 | 0.008 | 3.032683 | 6.8 | 25 | phosphate | 10 |  |  | 0.035740319 |  | 0.964259681 | -0.03639464 |  | 23 | 1 | 0
YongFeng EST 2016 (Figure 1a) | Sulfadiazine (SDZ) | 106 | 250.28 | -0.1 | 1.57 | 1.93 | 0.87 | 0.86 | 1.49 | CuFe2O4 |  | 0.28 | 22.87 |  | 7.6 | 35.5 | Peroxymonosulfate (PMS) | 307.28 | 377 | 1.82 | 9.4 | 0.1 | 100 | 0.033 | 0.008 | 4.979403 | 6.8 | 25 | phosphate | 10 |  |  | 0.035740319 |  | 0.964259681 | -0.03639464 |  | 23 | 1 | 0
YongFeng EST 2016 (Figure 1a) | Sulfadiazine (SDZ) | 106 | 250.28 | -0.1 | 1.57 | 1.93 | 0.87 | 0.86 | 1.49 | CuFe2O4 |  | 0.28 | 22.87 |  | 7.6 | 35.5 | Peroxymonosulfate (PMS) | 307.28 | 377 | 1.82 | 9.4 | 0.1 | 100 | 0.033 | 0.008 | 7.960318 | 6.8 | 25 | phosphate | 10 |  |  | 0.035740319 |  | 0.964259681 | -0.03639464 |  | 23 | 1 | 0
YongFeng EST 2016 (Figure 1a) | Sulfadiazine (SDZ) | 106 | 250.28 | -0.1 | 1.57 | 1.93 | 0.87 | 0.86 | 1.49 | CuFe2O4 |  | 0.28 | 22.87 |  | 7.6 | 35.5 | Peroxymonosulfate (PMS) | 307.28 | 377 | 1.82 | 9.4 | 0.1 | 100 | 0.033 | 0.008 | 11.8841755 | 6.8 | 25 | phosphate | 10 |  |  | 0.035740319 |  | 0.964259681 | -0.03639464 |  | 23 | 1 | 0
YongFeng EST 2016 (Figure 1a) | Sulfadiazine (SDZ) | 106 | 250.28 | -0.1 | 1.57 | 1.93 | 0.87 | 0.86 | 1.49 | CuFeO2RCs |  | 0.42 | 1.15 |  | 7.2 | 35.5 | Peroxymonosulfate (PMS) | 307.28 | 377 | 1.82 | 9.4 | 0.1 | 100 | 0.033 | 0.008 | 0 | 6.8 | 25 | phosphate | 10 |  |  | 0 | 0.003062446 | 1 | 0 | 0.1597532 | 24 | 1 | 0 | 6 | 0.001701076 | 0.26771 | 0.5554633
YongFeng EST 2016 (Figure 1a) | Sulfadiazine (SDZ) | 106 | 250.28 | -0.1 | 1.57 | 1.93 | 0.87 | 0.86 | 1.49 | CuFeO2RCs |  | 0.42 | 1.15 |  | 7.2 | 35.5 | Peroxymonosulfate (PMS) | 307.28 | 377 | 1.82 | 9.4 | 0.1 | 100 | 0.033 | 0.008 | 0.9338755 | 6.8 | 25 | phosphate | 10 |  |  | 0.035740319 |  | 0.964259681 | -0.03639464 |  | 24 | 1 | 0
YongFeng EST 2016 (Figure 1a) | Sulfadiazine (SDZ) | 106 | 250.28 | -0.1 | 1.57 | 1.93 | 0.87 | 0.86 | 1.49 | CuFeO2RCs |  | 0.42 | 1.15 |  | 7.2 | 35.5 | Peroxymonosulfate (PMS) | 307.28 | 377 | 1.82 | 9.4 | 0.1 | 100 | 0.033 | 0.008 | 2.911013 | 6.8 | 25 | phosphate | 10 |  |  | 0.035740319 |  | 0.964259681 | -0.03639464 |  | 24 | 1 | 0
YongFeng EST 2016 (Figure 1a) | Sulfadiazine (SDZ) | 106 | 250.28 | -0.1 | 1.57 | 1.93 | 0.87 | 0.86 | 1.49 | CuFeO2RCs |  | 0.42 | 1.15 |  | 7.2 | 35.5 | Peroxymonosulfate (PMS) | 307.28 | 377 | 1.82 | 9.4 | 0.1 | 100 | 0.033 | 0.008 | 4.8881505 | 6.8 | 25 | phosphate | 10 |  |  | 0.035740319 |  | 0.964259681 | -0.03639464 |  | 24 | 1 | 0
YongFeng EST 2016 (Figure 1a) | Sulfadiazine (SDZ) | 106 | 250.28 | -0.1 | 1.57 | 1.93 | 0.87 | 0.86 | 1.49 | CuFeO2RCs |  | 0.42 | 1.15 |  | 7.2 | 35.5 | Peroxymonosulfate (PMS) | 307.28 | 377 | 1.82 | 9.4 | 0.1 | 100 | 0.033 | 0.008 | 8.021153 | 6.8 | 25 | phosphate | 10 |  |  | 0.035740319 |  | 0.964259681 | -0.03639464 |  | 24 | 1 | 0
YongFeng EST 2016 (Figure 1a) | Sulfadiazine (SDZ) | 106 | 250.28 | -0.1 | 1.57 | 1.93 | 0.87 | 0.86 | 1.49 | CuFeO2RCs |  | 0.42 | 1.15 |  | 7.2 | 35.5 | Peroxymonosulfate (PMS) | 307.28 | 377 | 1.82 | 9.4 | 0.1 | 100 | 0.033 | 0.008 | 11.8841755 | 6.8 | 25 | phosphate | 10 |  |  | 0.035740319 |  | 0.964259681 | -0.03639464 |  | 24 | 1 | 0
YongFeng EST 2016 (Figure 2a) | Sulfadiazine (SDZ) | 106 | 250.28 | -0.1 | 1.57 | 1.93 | 0.87 | 0.86 | 1.49 | Cu2O |  | 0.4 | 4.22 |  | 5.2 | 36 | Peroxymonosulfate (PMS) | 307.28 | 377 | 1.82 | 9.4 | 0.1 | 100 | 0.033 | 0.008 | 0 | 6.8 | 25 | phosphate | 10 |  |  | 0 | 0.02081684 | 1 | 0 | 0.02107963 | 25 | 1 | 0 | 10 | 0.02043997 | 0.9504995 | 0.9818959
YongFeng EST 2016 (Figure 2a) | Sulfadiazine (SDZ) | 106 | 250.28 | -0.1 | 1.57 | 1.93 | 0.87 | 0.86 | 1.49 | Cu2O |  | 0.4 | 4.22 |  | 5.2 | 36 | Peroxymonosulfate (PMS) | 307.28 | 377 | 1.82 | 9.4 | 0.1 | 100 | 0.033 | 0.008 | 1.049043 | 6.8 | 25 | phosphate | 10 |  |  | 0.01161668 |  | 0.9883833 | -0.01168468 |  | 25 | 1 | 0
YongFeng EST 2016 (Figure 2a) | Sulfadiazine (SDZ) | 106 | 250.28 | -0.1 | 1.57 | 1.93 | 0.87 | 0.86 | 1.49 | Cu2O |  | 0.4 | 4.22 |  | 5.2 | 36 | Peroxymonosulfate (PMS) | 307.28 | 377 | 1.82 | 9.4 | 0.1 | 100 | 0.033 | 0.008 | 2.892787 | 6.8 | 25 | phosphate | 10 |  |  | 0.01732266 |  | 0.9826773 | -0.01747445 |  | 25 | 1 | 0
YongFeng EST 2016 (Figure 2a) | Sulfadiazine (SDZ) | 106 | 250.28 | -0.1 | 1.57 | 1.93 | 0.87 | 0.86 | 1.49 | Cu2O |  | 0.4 | 4.22 |  | 5.2 | 36 | Peroxymonosulfate (PMS) | 307.28 | 377 | 1.82 | 9.4 | 0.1 | 100 | 0.033 | 0.008 | 5.993629 | 6.8 | 25 | phosphate | 10 |  |  | 0.04870554 |  | 0.9512945 | -0.04993163 |  | 25 | 1 | 0
YongFeng EST 2016 (Figure 2a) | Sulfadiazine (SDZ) | 106 | 250.28 | -0.1 | 1.57 | 1.93 | 0.87 | 0.86 | 1.49 | Cu2O |  | 0.4 | 4.22 |  | 5.2 | 36 | Peroxymonosulfate (PMS) | 307.28 | 377 | 1.82 | 9.4 | 0.1 | 100 | 0.033 | 0.008 | 9.010665 | 6.8 | 25 | phosphate | 10 |  |  | 0.08008841 |  | 0.9199116 | -0.08347772 |  | 25 | 1 | 0
YongFeng EST 2016 (Figure 2a) | Sulfadiazine (SDZ) | 106 | 250.28 | -0.1 | 1.57 | 1.93 | 0.87 | 0.86 | 1.49 | Cu2O |  | 0.4 | 4.22 |  | 5.2 | 36 | Peroxymonosulfate (PMS) | 307.28 | 377 | 1.82 | 9.4 | 0.1 | 100 | 0.033 | 0.008 | 11.94389 | 6.8 | 25 | phosphate | 10 |  |  | 0.1171773 |  | 0.8828227 | -0.1246309 |  | 25 | 1 | 0
YongFeng EST 2016 (Figure 2a) | Sulfadiazine (SDZ) | 106 | 250.28 | -0.1 | 1.57 | 1.93 | 0.87 | 0.86 | 1.49 | Cu2O |  | 0.4 | 4.22 |  | 5.2 | 36 | Peroxymonosulfate (PMS) | 307.28 | 377 | 1.82 | 9.4 | 0.1 | 100 | 0.033 | 0.008 | 15.63138 | 6.8 | 25 | phosphate | 10 |  |  | 0.1599721 |  | 0.8400279 | -0.1743202 |  | 25 | 1 | 0
YongFeng EST 2016 (Figure 2a) | Sulfadiazine (SDZ) | 106 | 250.28 | -0.1 | 1.57 | 1.93 | 0.87 | 0.86 | 1.49 | Cu2O |  | 0.4 | 4.22 |  | 5.2 | 36 | Peroxymonosulfate (PMS) | 307.28 | 377 | 1.82 | 9.4 | 0.1 | 100 | 0.033 | 0.008 | 19.90552 | 6.8 | 25 | phosphate | 10 |  |  | 0.2227379 |  | 0.7772621 | -0.2519776 |  | 25 | 1 | 0
YongFeng EST 2016 (Figure 2a) | Sulfadiazine (SDZ) | 106 | 250.28 | -0.1 | 1.57 | 1.93 | 0.87 | 0.86 | 1.49 | Cu2O |  | 0.4 | 4.22 |  | 5.2 | 36 | Peroxymonosulfate (PMS) | 307.28 | 377 | 1.82 | 9.4 | 0.1 | 100 | 0.033 | 0.008 | 29.54327 | 6.8 | 25 | phosphate | 10 |  |  | 0.4224471 |  | 0.5775529 | -0.5489552 |  | 25 | 1 | 0
YongFeng EST 2016 (Figure 2a) | Sulfadiazine (SDZ) | 106 | 250.28 | -0.1 | 1.57 | 1.93 | 0.87 | 0.86 | 1.49 | Cu2O |  | 0.4 | 4.22 |  | 5.2 | 36 | Peroxymonosulfate (PMS) | 307.28 | 377 | 1.82 | 9.4 | 0.1 | 100 | 0.033 | 0.008 | 39.68386 | 6.8 | 25 | phosphate | 10 |  |  | 0.5622435 |  | 0.4377565 | -0.8260926 |  | 25 | 1 | 0
YongFeng EST 2016 (Figure 2a) | Sulfadiazine (SDZ) | 106 | 250.28 | -0.1 | 1.57 | 1.93 | 0.87 | 0.86 | 1.49 | Fe2O3 |  | 0.45 | 5.17 |  | 7.8 | 33.5 | Peroxymonosulfate (PMS) | 307.28 | 377 | 1.82 | 9.4 | 0.1 | 100 | 0.033 | 0.008 | 0 | 6.8 | 25 | phosphate | 10 |  |  | 0 | 0.00883102 | 1 | 0 | 0.008039976 | 26 | 1 | 0 | 10 | 0.009061273 | 0.9756902 | 1.026073
YongFeng EST 2016 (Figure 2a) | Sulfadiazine (SDZ) | 106 | 250.28 | -0.1 | 1.57 | 1.93 | 0.87 | 0.86 | 1.49 | Fe2O3 |  | 0.45 | 5.17 |  | 7.8 | 33.5 | Peroxymonosulfate (PMS) | 307.28 | 377 | 1.82 | 9.4 | 0.1 | 100 | 0.033 | 0.008 | 1.216656 | 6.8 | 25 | phosphate | 10 |  |  | 0.04014657 |  | 0.9598534 | -0.04097468 |  | 26 | 1 | 0
YongFeng EST 2016 (Figure 2a) | Sulfadiazine (SDZ) | 106 | 250.28 | -0.1 | 1.57 | 1.93 | 0.87 | 0.86 | 1.49 | Fe2O3 |  | 0.45 | 5.17 |  | 7.8 | 33.5 | Peroxymonosulfate (PMS) | 307.28 | 377 | 1.82 | 9.4 | 0.1 | 100 | 0.033 | 0.008 | 3.228013 | 6.8 | 25 | phosphate | 10 |  |  | 0.04585255 |  | 0.9541475 | -0.04693706 |  | 26 | 1 | 0
YongFeng EST 2016 (Figure 2a) | Sulfadiazine (SDZ) | 106 | 250.28 | -0.1 | 1.57 | 1.93 | 0.87 | 0.86 | 1.49 | Fe2O3 |  | 0.45 | 5.17 |  | 7.8 | 33.5 | Peroxymonosulfate (PMS) | 307.28 | 377 | 1.82 | 9.4 | 0.1 | 100 | 0.033 | 0.008 | 6.077436 | 6.8 | 25 | phosphate | 10 |  |  | 0.06582347 |  | 0.9341765 | -0.06808985 |  | 26 | 1 | 0
YongFeng EST 2016 (Figure 2a) | Sulfadiazine (SDZ) | 106 | 250.28 | -0.1 | 1.57 | 1.93 | 0.87 | 0.86 | 1.49 | Fe2O3 |  | 0.45 | 5.17 |  | 7.8 | 33.5 | Peroxymonosulfate (PMS) | 307.28 | 377 | 1.82 | 9.4 | 0.1 | 100 | 0.033 | 0.008 | 9.010665 | 6.8 | 25 | phosphate | 10 |  |  | 0.09435336 |  | 0.9056466 | -0.09910607 |  | 26 | 1 | 0
YongFeng EST 2016 (Figure 2a) | Sulfadiazine (SDZ) | 106 | 250.28 | -0.1 | 1.57 | 1.93 | 0.87 | 0.86 | 1.49 | Fe2O3 |  | 0.45 | 5.17 |  | 7.8 | 33.5 | Peroxymonosulfate (PMS) | 307.28 | 377 | 1.82 | 9.4 | 0.1 | 100 | 0.033 | 0.008 | 12.19531 | 6.8 | 25 | phosphate | 10 |  |  | 0.1371482 |  | 0.8628518 | -0.1475123 |  | 26 | 1 | 0
YongFeng EST 2016 (Figure 2a) | Sulfadiazine (SDZ) | 106 | 250.28 | -0.1 | 1.57 | 1.93 | 0.87 | 0.86 | 1.49 | Fe2O3 |  | 0.45 | 5.17 |  | 7.8 | 33.5 | Peroxymonosulfate (PMS) | 307.28 | 377 | 1.82 | 9.4 | 0.1 | 100 | 0.033 | 0.008 | 15.96661 | 6.8 | 25 | phosphate | 10 |  |  | 0.1685311 |  | 0.8314689 | -0.1845613 |  | 26 | 1 | 0
YongFeng EST 2016 (Figure 2a) | Sulfadiazine (SDZ) | 106 | 250.28 | -0.1 | 1.57 | 1.93 | 0.87 | 0.86 | 1.49 | Fe2O3 |  | 0.45 | 5.17 |  | 7.8 | 33.5 | Peroxymonosulfate (PMS) | 307.28 | 377 | 1.82 | 9.4 | 0.1 | 100 | 0.033 | 0.008 | 19.7379 | 6.8 | 25 | phosphate | 10 |  |  | 0.1999139 |  | 0.8000861 | -0.223036 |  | 26 | 1 | 0
YongFeng EST 2016 (Figure 2a) | Sulfadiazine (SDZ) | 106 | 250.28 | -0.1 | 1.57 | 1.93 | 0.87 | 0.86 | 1.49 | Fe2O3 |  | 0.45 | 5.17 |  | 7.8 | 33.5 | Peroxymonosulfate (PMS) | 307.28 | 377 | 1.82 | 9.4 | 0.1 | 100 | 0.033 | 0.008 | 29.45946 | 6.8 | 25 | phosphate | 10 |  |  | 0.2655327 |  | 0.7344673 | -0.3086098 |  | 26 | 1 | 0
YongFeng EST 2016 (Figure 2a) | Sulfadiazine (SDZ) | 106 | 250.28 | -0.1 | 1.57 | 1.93 | 0.87 | 0.86 | 1.49 | Fe2O3 |  | 0.45 | 5.17 |  | 7.8 | 33.5 | Peroxymonosulfate (PMS) | 307.28 | 377 | 1.82 | 9.4 | 0.1 | 100 | 0.033 | 0.008 | 39.43244 | 6.8 | 25 | phosphate | 10 |  |  | 0.2940626 |  | 0.7059374 | -0.3482287 |  | 26 | 1 | 0
YongFeng EST 2016 (Figure 2a) | Sulfadiazine (SDZ) | 106 | 250.28 | -0.1 | 1.57 | 1.93 | 0.87 | 0.86 | 1.49 | CuFeO2RCs |  | 0.42 | 1.15 |  | 7.2 | 35.5 | Peroxymonosulfate (PMS) | 307.28 | 377 | 1.82 | 9.4 | 0.1 | 100 | 0.033 | 0.008 | 0 | 6.8 | 25 | phosphate | 10 |  |  | 0 | 0.4096227 | 1 | 0 | 0.4147382 | 27 | 1 | 0 | 7 | 0.1455566 | 0.9278852 | 0.3553432
YongFeng EST 2016 (Figure 2a) | Sulfadiazine (SDZ) | 106 | 250.28 | -0.1 | 1.57 | 1.93 | 0.87 | 0.86 | 1.49 | CuFeO2RCs |  | 0.42 | 1.15 |  | 7.2 | 35.5 | Peroxymonosulfate (PMS) | 307.28 | 377 | 1.82 | 9.4 | 0.1 | 100 | 0.033 | 0.008 | 1.049043 | 6.8 | 25 | phosphate | 10 |  |  | 0.2084729 |  | 0.7915271 | -0.2337912 |  | 27 | 1 | 0
YongFeng EST 2016 (Figure 2a) | Sulfadiazine (SDZ) | 106 | 250.28 | -0.1 | 1.57 | 1.93 | 0.87 | 0.86 | 1.49 | CuFeO2RCs |  | 0.42 | 1.15 |  | 7.2 | 35.5 | Peroxymonosulfate (PMS) | 307.28 | 377 | 1.82 | 9.4 | 0.1 | 100 | 0.033 | 0.008 | 3.144207 | 6.8 | 25 | phosphate | 10 |  |  | 0.6364213 |  | 0.3635787 | -1.011759 |  | 27 | 1 | 0
YongFeng EST 2016 (Figure 2a) | Sulfadiazine (SDZ) | 106 | 250.28 | -0.1 | 1.57 | 1.93 | 0.87 | 0.86 | 1.49 | CuFeO2RCs |  | 0.42 | 1.15 |  | 7.2 | 35.5 | Peroxymonosulfate (PMS) | 307.28 | 377 | 1.82 | 9.4 | 0.1 | 100 | 0.033 | 0.008 | 5.74221 | 6.8 | 25 | phosphate | 10 |  |  | 0.7590998 |  | 0.2409002 | -1.423372 |  | 27 | 1 | 0
YongFeng EST 2016 (Figure 2a) | Sulfadiazine (SDZ) | 106 | 250.28 | -0.1 | 1.57 | 1.93 | 0.87 | 0.86 | 1.49 | CuFeO2RCs |  | 0.42 | 1.15 |  | 7.2 | 35.5 | Peroxymonosulfate (PMS) | 307.28 | 377 | 1.82 | 9.4 | 0.1 | 100 | 0.033 | 0.008 | 9.094472 | 6.8 | 25 | phosphate | 10 |  |  | 0.8247185 |  | 0.1752815 | -1.741362 |  | 27 | 1 | 0
YongFeng EST 2016 (Figure 2a) | Sulfadiazine (SDZ) | 106 | 250.28 | -0.1 | 1.57 | 1.93 | 0.87 | 0.86 | 1.49 | CuFeO2RCs |  | 0.42 | 1.15 |  | 7.2 | 35.5 | Peroxymonosulfate (PMS) | 307.28 | 377 | 1.82 | 9.4 | 0.1 | 100 | 0.033 | 0.008 | 12.0277 | 6.8 | 25 | phosphate | 10 |  |  | 0.8618074 |  | 0.1381926 | -1.979107 |  | 27 | 1 | 0
YongFeng EST 2016 (Figure 2a) | Sulfadiazine (SDZ) | 106 | 250.28 | -0.1 | 1.57 | 1.93 | 0.87 | 0.86 | 1.49 | CuFeO2RCs |  | 0.42 | 1.15 |  | 7.2 | 35.5 | Peroxymonosulfate (PMS) | 307.28 | 377 | 1.82 | 9.4 | 0.1 | 100 | 0.033 | 0.008 | 15.96661 | 6.8 | 25 | phosphate | 10 |  |  | 0.9103082 |  | 0.08969181 | -2.411376 |  | 27 | 1 | 0
YongFeng EST 2016 (Figure 2a) | Sulfadiazine (SDZ) | 106 | 250.28 | -0.1 | 1.57 | 1.93 | 0.87 | 0.86 | 1.49 | CuFeO2RCs |  | 0.42 | 1.15 |  | 7.2 | 35.5 | Peroxymonosulfate (PMS) | 307.28 | 377 | 1.82 | 9.4 | 0.1 | 100 | 0.033 | 0.008 | 19.90552 | 6.8 | 25 | phosphate | 10 |  |  | 0.9958979 |  | 0.004102143 | -5.496246 |  | 27 | 0 | 1
YongFeng EST 2016 (Figure 2a) | Sulfadiazine (SDZ) | 106 | 250.28 | -0.1 | 1.57 | 1.93 | 0.87 | 0.86 | 1.49 | CuFeO2RCs |  | 0.42 | 1.15 |  | 7.2 | 35.5 | Peroxymonosulfate (PMS) | 307.28 | 377 | 1.82 | 9.4 | 0.1 | 100 | 0.033 | 0.008 | 29.62708 | 6.8 | 25 | phosphate | 10 |  |  | 0.9987508 |  | 0.001249154 | -6.685289 |  | 27 | 0 | 1
YongFeng EST 2016 (Figure 2a) | Sulfadiazine (SDZ) | 106 | 250.28 | -0.1 | 1.57 | 1.93 | 0.87 | 0.86 | 1.49 | CuFeO2RCs |  | 0.42 | 1.15 |  | 7.2 | 35.5 | Peroxymonosulfate (PMS) | 307.28 | 377 | 1.82 | 9.4 | 0.1 | 100 | 0.033 | 0.008 | 39.34864 | 6.8 | 25 | phosphate | 10 |  |  | 0.9999999 |  | 1e-07 | -16.1181 |  | 27 | 0 | 1
YongFeng EST 2016 (Figure 3a) | Sulfadiazine (SDZ) | 106 | 250.28 | -0.1 | 1.57 | 1.93 | 0.87 | 0.86 | 1.49 | CuFeO2RCs |  | 0.42 | 1.15 |  | 7.2 | 35.5 | peroxymonosulfate (PMS) | 307.28 | 377 | 1.82 | 9.4 | 0.02 | 20 | 0.033 | 0.008 | 0 | 6.8 | 25 | phosphate | 10 |  |  | 0 | 0.03046112 | 1 | 0 | 0.02870871 | 28 | 1 | 0 | 8 | 0.03176418 | 0.9725835 | 1.042778
YongFeng EST 2016 (Figure 3a) | Sulfadiazine (SDZ) | 106 | 250.28 | -0.1 | 1.57 | 1.93 | 0.87 | 0.86 | 1.49 | CuFeO2RCs |  | 0.42 | 1.15 |  | 7.2 | 35.5 | peroxymonosulfate (PMS) | 307.28 | 377 | 1.82 | 9.4 | 0.02 | 20 | 0.033 | 0.008 | 0.9952596 | 6.8 | 25 | phosphate | 10 |  |  | 0.06816483 |  | 0.9318352 | -0.07059933 |  | 28 | 1 | 0
YongFeng EST 2016 (Figure 3a) | Sulfadiazine (SDZ) | 106 | 250.28 | -0.1 | 1.57 | 1.93 | 0.87 | 0.86 | 1.49 | CuFeO2RCs |  | 0.42 | 1.15 |  | 7.2 | 35.5 | peroxymonosulfate (PMS) | 307.28 | 377 | 1.82 | 9.4 | 0.02 | 20 | 0.033 | 0.008 | 2.869195 | 6.8 | 25 | phosphate | 10 |  |  | 0.09858233 |  | 0.9014177 | -0.1037866 |  | 28 | 1 | 0
YongFeng EST 2016 (Figure 3a) | Sulfadiazine (SDZ) | 106 | 250.28 | -0.1 | 1.57 | 1.93 | 0.87 | 0.86 | 1.49 | CuFeO2RCs |  | 0.42 | 1.15 |  | 7.2 | 35.5 | peroxymonosulfate (PMS) | 307.28 | 377 | 1.82 | 9.4 | 0.02 | 20 | 0.033 | 0.008 | 4.930524 | 6.8 | 25 | phosphate | 10 |  |  | 0.1381251 |  | 0.8618749 | -0.1486451 |  | 28 | 1 | 0
YongFeng EST 2016 (Figure 3a) | Sulfadiazine (SDZ) | 106 | 250.28 | -0.1 | 1.57 | 1.93 | 0.87 | 0.86 | 1.49 | CuFeO2RCs |  | 0.42 | 1.15 |  | 7.2 | 35.5 | peroxymonosulfate (PMS) | 307.28 | 377 | 1.82 | 9.4 | 0.02 | 20 | 0.033 | 0.008 | 8.053749 | 6.8 | 25 | phosphate | 10 |  |  | 0.1898348 |  | 0.8101652 | -0.2105171 |  | 28 | 1 | 0
YongFeng EST 2016 (Figure 3a) | Sulfadiazine (SDZ) | 106 | 250.28 | -0.1 | 1.57 | 1.93 | 0.87 | 0.86 | 1.49 | CuFeO2RCs |  | 0.42 | 1.15 |  | 7.2 | 35.5 | peroxymonosulfate (PMS) | 307.28 | 377 | 1.82 | 9.4 | 0.02 | 20 | 0.033 | 0.008 | 11.98901 | 6.8 | 25 | phosphate | 10 |  |  | 0.3601728 |  | 0.6398272 | -0.4465572 |  | 28 | 1 | 0
YongFeng EST 2016 (Figure 3a) | Sulfadiazine (SDZ) | 106 | 250.28 | -0.1 | 1.57 | 1.93 | 0.87 | 0.86 | 1.49 | CuFeO2RCs |  | 0.42 | 1.15 |  | 7.2 | 35.5 | peroxymonosulfate (PMS) | 307.28 | 377 | 1.82 | 9.4 | 0.02 | 20 | 0.033 | 0.008 | 15.92428 | 6.8 | 25 | phosphate | 10 |  |  | 0.4423001 |  | 0.5576999 | -0.5839342 |  | 28 | 1 | 0
YongFeng EST 2016 (Figure 3a) | Sulfadiazine (SDZ) | 106 | 250.28 | -0.1 | 1.57 | 1.93 | 0.87 | 0.86 | 1.49 | CuFeO2RCs |  | 0.42 | 1.15 |  | 7.2 | 35.5 | peroxymonosulfate (PMS) | 307.28 | 377 | 1.82 | 9.4 | 0.02 | 20 | 0.033 | 0.008 | 23.9822 | 6.8 | 25 | phosphate | 10 |  |  | 0.5183438 |  | 0.4816562 | -0.7305248 |  | 28 | 1 | 0
YongFeng EST 2016 (Figure 3a) | Sulfadiazine (SDZ) | 106 | 250.28 | -0.1 | 1.57 | 1.93 | 0.87 | 0.86 | 1.49 | CuFeO2RCs |  | 0.42 | 1.15 |  | 7.2 | 35.5 | peroxymonosulfate (PMS) | 307.28 | 377 | 1.82 | 9.4 | 0.05 | 50 | 0.033 | 0.008 | 0 | 6.8 | 25 | phosphate | 10 |  |  | 0 | 0.06690722 | 1 | 0 | 0.06238126 | 29 | 1 | 0 | 8 | 0.06287693 | 0.9868864 | 0.9397629
YongFeng EST 2016 (Figure 3a) | Sulfadiazine (SDZ) | 106 | 250.28 | -0.1 | 1.57 | 1.93 | 0.87 | 0.86 | 1.49 | CuFeO2RCs |  | 0.42 | 1.15 |  | 7.2 | 35.5 | peroxymonosulfate (PMS) | 307.28 | 377 | 1.82 | 9.4 | 0.05 | 50 | 0.033 | 0.008 | 0.9327951 | 6.8 | 25 | phosphate | 10 |  |  | 0.1533338 |  | 0.8466662 | -0.1664488 |  | 29 | 1 | 0
YongFeng EST 2016 (Figure 3a) | Sulfadiazine (SDZ) | 106 | 250.28 | -0.1 | 1.57 | 1.93 | 0.87 | 0.86 | 1.49 | CuFeO2RCs |  | 0.42 | 1.15 |  | 7.2 | 35.5 | peroxymonosulfate (PMS) | 307.28 | 377 | 1.82 | 9.4 | 0.05 | 50 | 0.033 | 0.008 | 2.994124 | 6.8 | 25 | phosphate | 10 |  |  | 0.2506698 |  | 0.7493302 | -0.2885756 |  | 29 | 1 | 0
YongFeng EST 2016 (Figure 3a) | Sulfadiazine (SDZ) | 106 | 250.28 | -0.1 | 1.57 | 1.93 | 0.87 | 0.86 | 1.49 | CuFeO2RCs |  | 0.42 | 1.15 |  | 7.2 | 35.5 | peroxymonosulfate (PMS) | 307.28 | 377 | 1.82 | 9.4 | 0.05 | 50 | 0.033 | 0.008 | 5.055453 | 6.8 | 25 | phosphate | 10 |  |  | 0.3601728 |  | 0.6398272 | -0.4465572 |  | 29 | 1 | 0
YongFeng EST 2016 (Figure 3a) | Sulfadiazine (SDZ) | 106 | 250.28 | -0.1 | 1.57 | 1.93 | 0.87 | 0.86 | 1.49 | CuFeO2RCs |  | 0.42 | 1.15 |  | 7.2 | 35.5 | peroxymonosulfate (PMS) | 307.28 | 377 | 1.82 | 9.4 | 0.05 | 50 | 0.033 | 0.008 | 8.053749 | 6.8 | 25 | phosphate | 10 |  |  | 0.4696758 |  | 0.5303242 | -0.6342668 |  | 29 | 1 | 0
YongFeng EST 2016 (Figure 3a) | Sulfadiazine (SDZ) | 106 | 250.28 | -0.1 | 1.57 | 1.93 | 0.87 | 0.86 | 1.49 | CuFeO2RCs |  | 0.42 | 1.15 |  | 7.2 | 35.5 | peroxymonosulfate (PMS) | 307.28 | 377 | 1.82 | 9.4 | 0.05 | 50 | 0.033 | 0.008 | 11.92655 | 6.8 | 25 | phosphate | 10 |  |  | 0.5943876 |  | 0.4056124 | -0.9023572 |  | 29 | 1 | 0
YongFeng EST 2016 (Figure 3a) | Sulfadiazine (SDZ) | 106 | 250.28 | -0.1 | 1.57 | 1.93 | 0.87 | 0.86 | 1.49 | CuFeO2RCs |  | 0.42 | 1.15 |  | 7.2 | 35.5 | peroxymonosulfate (PMS) | 307.28 | 377 | 1.82 | 9.4 | 0.05 | 50 | 0.033 | 0.008 | 15.98674 | 6.8 | 25 | phosphate | 10 |  |  | 0.6308886 |  | 0.3691114 | -0.9966567 |  | 29 | 1 | 0
YongFeng EST 2016 (Figure 3a) | Sulfadiazine (SDZ) | 106 | 250.28 | -0.1 | 1.57 | 1.93 | 0.87 | 0.86 | 1.49 | CuFeO2RCs |  | 0.42 | 1.15 |  | 7.2 | 35.5 | peroxymonosulfate (PMS) | 307.28 | 377 | 1.82 | 9.4 | 0.05 | 50 | 0.033 | 0.008 | 23.91973 | 6.8 | 25 | phosphate | 10 |  |  | 0.7981848 |  | 0.2018152 | -1.600403 |  | 29 | 1 | 0
YongFeng EST 2016 (Figure 3a) | Sulfadiazine (SDZ) | 106 | 250.28 | -0.1 | 1.57 | 1.93 | 0.87 | 0.86 | 1.49 | CuFeO2RCs |  | 0.42 | 1.15 |  | 7.2 | 35.5 | peroxymonosulfate (PMS) | 307.28 | 377 | 1.82 | 9.4 | 0.08 | 80 | 0.033 | 0.008 | 0 | 6.8 | 25 | phosphate | 10 |  |  | 0 | 0.133249 | 1 | 0 | 0.1329091 | 30 | 1 | 0 | 7 | 0.0893552 | 0.9890269 | 0.6705881
YongFeng EST 2016 (Figure 3a) | Sulfadiazine (SDZ) | 106 | 250.28 | -0.1 | 1.57 | 1.93 | 0.87 | 0.86 | 1.49 | CuFeO2RCs |  | 0.42 | 1.15 |  | 7.2 | 35.5 | peroxymonosulfate (PMS) | 307.28 | 377 | 1.82 | 9.4 | 0.08 | 80 | 0.033 | 0.008 | 1.245118 | 6.8 | 25 | phosphate | 10 |  |  | 0.1594173 |  | 0.8405827 | -0.17366 |  | 30 | 1 | 0
YongFeng EST 2016 (Figure 3a) | Sulfadiazine (SDZ) | 106 | 250.28 | -0.1 | 1.57 | 1.93 | 0.87 | 0.86 | 1.49 | CuFeO2RCs |  | 0.42 | 1.15 |  | 7.2 | 35.5 | peroxymonosulfate (PMS) | 307.28 | 377 | 1.82 | 9.4 | 0.08 | 80 | 0.033 | 0.008 | 2.994124 | 6.8 | 25 | phosphate | 10 |  |  | 0.2597951 |  | 0.7402049 | -0.3008282 |  | 30 | 1 | 0
YongFeng EST 2016 (Figure 3a) | Sulfadiazine (SDZ) | 106 | 250.28 | -0.1 | 1.57 | 1.93 | 0.87 | 0.86 | 1.49 | CuFeO2RCs |  | 0.42 | 1.15 |  | 7.2 | 35.5 | peroxymonosulfate (PMS) | 307.28 | 377 | 1.82 | 9.4 | 0.08 | 80 | 0.033 | 0.008 | 4.992988 | 6.8 | 25 | phosphate | 10 |  |  | 0.3297553 |  | 0.6702447 | -0.4001124 |  | 30 | 1 | 0
YongFeng EST 2016 (Figure 3a) | Sulfadiazine (SDZ) | 106 | 250.28 | -0.1 | 1.57 | 1.93 | 0.87 | 0.86 | 1.49 | CuFeO2RCs |  | 0.42 | 1.15 |  | 7.2 | 35.5 | peroxymonosulfate (PMS) | 307.28 | 377 | 1.82 | 9.4 | 0.08 | 80 | 0.033 | 0.008 | 7.92882 | 6.8 | 25 | phosphate | 10 |  |  | 0.5487613 |  | 0.4512387 | -0.7957589 |  | 30 | 1 | 0
YongFeng EST 2016 (Figure 3a) | Sulfadiazine (SDZ) | 106 | 250.28 | -0.1 | 1.57 | 1.93 | 0.87 | 0.86 | 1.49 | CuFeO2RCs |  | 0.42 | 1.15 |  | 7.2 | 35.5 | peroxymonosulfate (PMS) | 307.28 | 377 | 1.82 | 9.4 | 0.08 | 80 | 0.033 | 0.008 | 12.05148 | 6.8 | 25 | phosphate | 10 |  |  | 0.6400138 |  | 0.3599862 | -1.02169 |  | 30 | 1 | 0
YongFeng EST 2016 (Figure 3a) | Sulfadiazine (SDZ) | 106 | 250.28 | -0.1 | 1.57 | 1.93 | 0.87 | 0.86 | 1.49 | CuFeO2RCs |  | 0.42 | 1.15 |  | 7.2 | 35.5 | peroxymonosulfate (PMS) | 307.28 | 377 | 1.82 | 9.4 | 0.08 | 80 | 0.033 | 0.008 | 15.98674 | 6.8 | 25 | phosphate | 10 |  |  | 0.7738508 |  | 0.2261492 | -1.48656 |  | 30 | 1 | 0
YongFeng EST 2016 (Figure 3a) | Sulfadiazine (SDZ) | 106 | 250.28 | -0.1 | 1.57 | 1.93 | 0.87 | 0.86 | 1.49 | CuFeO2RCs |  | 0.42 | 1.15 |  | 7.2 | 35.5 | peroxymonosulfate (PMS) | 307.28 | 377 | 1.82 | 9.4 | 0.08 | 80 | 0.033 | 0.008 | 24.04466 | 6.8 | 25 | phosphate | 10 |  |  | 0.9593976 |  | 0.04060242 | -3.203928 |  | 30 | 0 | 0
YongFeng EST 2016 (Figure 3a) | Sulfadiazine (SDZ) | 106 | 250.28 | -0.1 | 1.57 | 1.93 | 0.87 | 0.86 | 1.49 | CuFeO2RCs |  | 0.42 | 1.15 |  | 7.2 | 35.5 | peroxymonosulfate (PMS) | 307.28 | 377 | 1.82 | 9.4 | 0.1 | 100 | 0.033 | 0.008 | 0 | 6.8 | 25 | phosphate | 10 |  |  | 0 | 0.1721812 | 1 | 0 | 0.1698133 | 31 | 1 | 0 | 7 | 0.1358164 | 0.8830583 | 0.7887991
YongFeng EST 2016 (Figure 3a) | Sulfadiazine (SDZ) | 106 | 250.28 | -0.1 | 1.57 | 1.93 | 0.87 | 0.86 | 1.49 | CuFeO2RCs |  | 0.42 | 1.15 |  | 7.2 | 35.5 | peroxymonosulfate (PMS) | 307.28 | 377 | 1.82 | 9.4 | 0.1 | 100 | 0.033 | 0.008 | 0.9952596 | 6.8 | 25 | phosphate | 10 |  |  | 0.2020018 |  | 0.7979982 | -0.225649 |  | 31 | 1 | 0
YongFeng EST 2016 (Figure 3a) | Sulfadiazine (SDZ) | 106 | 250.28 | -0.1 | 1.57 | 1.93 | 0.87 | 0.86 | 1.49 | CuFeO2RCs |  | 0.42 | 1.15 |  | 7.2 | 35.5 | peroxymonosulfate (PMS) | 307.28 | 377 | 1.82 | 9.4 | 0.1 | 100 | 0.033 | 0.008 | 3.119053 | 6.8 | 25 | phosphate | 10 |  |  | 0.6248051 |  | 0.3751949 | -0.9803096 |  | 31 | 1 | 0
YongFeng EST 2016 (Figure 3a) | Sulfadiazine (SDZ) | 106 | 250.28 | -0.1 | 1.57 | 1.93 | 0.87 | 0.86 | 1.49 | CuFeO2RCs |  | 0.42 | 1.15 |  | 7.2 | 35.5 | peroxymonosulfate (PMS) | 307.28 | 377 | 1.82 | 9.4 | 0.1 | 100 | 0.033 | 0.008 | 4.868059 | 6.8 | 25 | phosphate | 10 |  |  | 0.7525586 |  | 0.2474414 | -1.396581 |  | 31 | 1 | 0
YongFeng EST 2016 (Figure 3a) | Sulfadiazine (SDZ) | 106 | 250.28 | -0.1 | 1.57 | 1.93 | 0.87 | 0.86 | 1.49 | CuFeO2RCs |  | 0.42 | 1.15 |  | 7.2 | 35.5 | peroxymonosulfate (PMS) | 307.28 | 377 | 1.82 | 9.4 | 0.1 | 100 | 0.033 | 0.008 | 7.991285 | 6.8 | 25 | phosphate | 10 |  |  | 0.8133936 |  | 0.1866064 | -1.678754 |  | 31 | 1 | 0
YongFeng EST 2016 (Figure 3a) | Sulfadiazine (SDZ) | 106 | 250.28 | -0.1 | 1.57 | 1.93 | 0.87 | 0.86 | 1.49 | CuFeO2RCs |  | 0.42 | 1.15 |  | 7.2 | 35.5 | peroxymonosulfate (PMS) | 307.28 | 377 | 1.82 | 9.4 | 0.1 | 100 | 0.033 | 0.008 | 11.98901 | 6.8 | 25 | phosphate | 10 |  |  | 0.8529363 |  | 0.1470637 | -1.91689 |  | 31 | 1 | 0
YongFeng EST 2016 (Figure 3a) | Sulfadiazine (SDZ) | 106 | 250.28 | -0.1 | 1.57 | 1.93 | 0.87 | 0.86 | 1.49 | CuFeO2RCs |  | 0.42 | 1.15 |  | 7.2 | 35.5 | peroxymonosulfate (PMS) | 307.28 | 377 | 1.82 | 9.4 | 0.1 | 100 | 0.033 | 0.008 | 15.92428 | 6.8 | 25 | phosphate | 10 |  |  | 0.8955208 |  | 0.1044792 | -2.258768 |  | 31 | 1 | 0
YongFeng EST 2016 (Figure 3a) | Sulfadiazine (SDZ) | 106 | 250.28 | -0.1 | 1.57 | 1.93 | 0.87 | 0.86 | 1.49 | CuFeO2RCs |  | 0.42 | 1.15 |  | 7.2 | 35.5 | peroxymonosulfate (PMS) | 307.28 | 377 | 1.82 | 9.4 | 0.1 | 100 | 0.033 | 0.008 | 23.91973 | 6.8 | 25 | phosphate | 10 |  |  | 0.9837316 |  | 0.01626842 | -4.118529 |  | 31 | 0 | 0
YongFeng EST 2016 (Figure 3a) | Sulfadiazine (SDZ) | 106 | 250.28 | -0.1 | 1.57 | 1.93 | 0.87 | 0.86 | 1.49 | CuFeO2RCs |  | 0.42 | 1.15 |  | 7.2 | 35.5 | peroxymonosulfate (PMS) | 307.28 | 377 | 1.82 | 9.4 | 0.2 | 200 | 0.033 | 0.008 | 0 | 6.8 | 25 | phosphate | 10 |  |  | 0 | 0.2055175 | 1 | 0 | 0.1963033 | 32 | 1 | 0 | 6 | 0.2407503 | 0.8999344 | 1.171435
YongFeng EST 2016 (Figure 3a) | Sulfadiazine (SDZ) | 106 | 250.28 | -0.1 | 1.57 | 1.93 | 0.87 | 0.86 | 1.49 | CuFeO2RCs |  | 0.42 | 1.15 |  | 7.2 | 35.5 | peroxymonosulfate (PMS) | 307.28 | 377 | 1.82 | 9.4 | 0.2 | 200 | 0.033 | 0.008 | 0.9327951 | 6.8 | 25 | phosphate | 10 |  |  | 0.3327971 |  | 0.6672029 | -0.404661 |  | 32 | 1 | 0
YongFeng EST 2016 (Figure 3a) | Sulfadiazine (SDZ) | 106 | 250.28 | -0.1 | 1.57 | 1.93 | 0.87 | 0.86 | 1.49 | CuFeO2RCs |  | 0.42 | 1.15 |  | 7.2 | 35.5 | peroxymonosulfate (PMS) | 307.28 | 377 | 1.82 | 9.4 | 0.2 | 200 | 0.033 | 0.008 | 2.994124 | 6.8 | 25 | phosphate | 10 |  |  | 0.6156798 |  | 0.3843202 | -0.9562793 |  | 32 | 1 | 0
YongFeng EST 2016 (Figure 3a) | Sulfadiazine (SDZ) | 106 | 250.28 | -0.1 | 1.57 | 1.93 | 0.87 | 0.86 | 1.49 | CuFeO2RCs |  | 0.42 | 1.15 |  | 7.2 | 35.5 | peroxymonosulfate (PMS) | 307.28 | 377 | 1.82 | 9.4 | 0.2 | 200 | 0.033 | 0.008 | 4.930524 | 6.8 | 25 | phosphate | 10 |  |  | 0.8772703 |  | 0.1227297 | -2.097771 |  | 32 | 1 | 0
YongFeng EST 2016 (Figure 3a) | Sulfadiazine (SDZ) | 106 | 250.28 | -0.1 | 1.57 | 1.93 | 0.87 | 0.86 | 1.49 | CuFeO2RCs |  | 0.42 | 1.15 |  | 7.2 | 35.5 | peroxymonosulfate (PMS) | 307.28 | 377 | 1.82 | 9.4 | 0.2 | 200 | 0.033 | 0.008 | 7.92882 | 6.8 | 25 | phosphate | 10 |  |  | 0.9076878 |  | 0.09231217 | -2.382579 |  | 32 | 1 | 0
YongFeng EST 2016 (Figure 3a) | Sulfadiazine (SDZ) | 106 | 250.28 | -0.1 | 1.57 | 1.93 | 0.87 | 0.86 | 1.49 | CuFeO2RCs |  | 0.42 | 1.15 |  | 7.2 | 35.5 | peroxymonosulfate (PMS) | 307.28 | 377 | 1.82 | 9.4 | 0.2 | 200 | 0.033 | 0.008 | 11.86408 | 6.8 | 25 | phosphate | 10 |  |  | 0.9381053 |  | 0.06189467 | -2.782321 |  | 32 | 1 | 0
YongFeng EST 2016 (Figure 3a) | Sulfadiazine (SDZ) | 106 | 250.28 | -0.1 | 1.57 | 1.93 | 0.87 | 0.86 | 1.49 | CuFeO2RCs |  | 0.42 | 1.15 |  | 7.2 | 35.5 | peroxymonosulfate (PMS) | 307.28 | 377 | 1.82 | 9.4 | 0.2 | 200 | 0.033 | 0.008 | 16.11167 | 6.8 | 25 | phosphate | 10 |  |  | 0.9867733 |  | 0.01322667 | -4.32552 |  | 32 | 0 | 0
YongFeng EST 2016 (Figure 3a) | Sulfadiazine (SDZ) | 106 | 250.28 | -0.1 | 1.57 | 1.93 | 0.87 | 0.86 | 1.49 | CuFeO2RCs |  | 0.42 | 1.15 |  | 7.2 | 35.5 | peroxymonosulfate (PMS) | 307.28 | 377 | 1.82 | 9.4 | 0.2 | 200 | 0.033 | 0.008 | 24.04466 | 6.8 | 25 | phosphate | 10 |  |  | 0.9928568 |  | 0.007143174 | -4.941598 |  | 32 | 0 | 0
YongFeng EST 2016 (Figure 3c) | Sulfadiazine | 106 | 250.28 | -0.1 | 1.57 | 1.93 | 0.87 | 0.86 | 1.49 | CuFeO2RCs |  | 0.42 | 1.15 |  | 7.2 | 35.5 | Peroxymonosulfate (PMS) | 307.28 | 377 | 1.82 | 9.4 | 0.1 | 100 | 0.033 | 0.088 | 0 | 6.8 | 25 | phosphate | 10 |  |  | 0 | 0.0213618 | 1 | 0 | 0.02158965 | 33 | 1 | 0 | 8 | 0.02283651 | 0.9600851 | 1.069035
YongFeng EST 2016 (Figure 3c) | Sulfadiazine | 106 | 250.28 | -0.1 | 1.57 | 1.93 | 0.87 | 0.86 | 1.49 | CuFeO2RCs |  | 0.42 | 1.15 |  | 7.2 | 35.5 | Peroxymonosulfate (PMS) | 307.28 | 377 | 1.82 | 9.4 | 0.1 | 100 | 0.033 | 0.088 | 1.086957 | 6.8 | 25 | phosphate | 10 |  |  | 0.01785714 |  | 0.9821429 | -0.01801851 |  | 33 | 1 | 0
YongFeng EST 2016 (Figure 3c) | Sulfadiazine | 106 | 250.28 | -0.1 | 1.57 | 1.93 | 0.87 | 0.86 | 1.49 | CuFeO2RCs |  | 0.42 | 1.15 |  | 7.2 | 35.5 | Peroxymonosulfate (PMS) | 307.28 | 377 | 1.82 | 9.4 | 0.1 | 100 | 0.033 | 0.088 | 2.971014 | 6.8 | 25 | phosphate | 10 |  |  | 0.08571429 |  | 0.9142857 | -0.08961216 |  | 33 | 1 | 0
YongFeng EST 2016 (Figure 3c) | Sulfadiazine | 106 | 250.28 | -0.1 | 1.57 | 1.93 | 0.87 | 0.86 | 1.49 | CuFeO2RCs |  | 0.42 | 1.15 |  | 7.2 | 35.5 | Peroxymonosulfate (PMS) | 307.28 | 377 | 1.82 | 9.4 | 0.1 | 100 | 0.033 | 0.088 | 5 | 6.8 | 25 | phosphate | 10 |  |  | 0.15 |  | 0.85 | -0.1625189 |  | 33 | 1 | 0
YongFeng EST 2016 (Figure 3c) | Sulfadiazine | 106 | 250.28 | -0.1 | 1.57 | 1.93 | 0.87 | 0.86 | 1.49 | CuFeO2RCs |  | 0.42 | 1.15 |  | 7.2 | 35.5 | Peroxymonosulfate (PMS) | 307.28 | 377 | 1.82 | 9.4 | 0.1 | 100 | 0.033 | 0.088 | 8.188406 | 6.8 | 25 | phosphate | 10 |  |  | 0.2 |  | 0.8 | -0.2231436 |  | 33 | 1 | 0
YongFeng EST 2016 (Figure 3c) | Sulfadiazine | 106 | 250.28 | -0.1 | 1.57 | 1.93 | 0.87 | 0.86 | 1.49 | CuFeO2RCs |  | 0.42 | 1.15 |  | 7.2 | 35.5 | Peroxymonosulfate (PMS) | 307.28 | 377 | 1.82 | 9.4 | 0.1 | 100 | 0.033 | 0.088 | 11.88406 | 6.8 | 25 | phosphate | 10 |  |  | 0.2678571 |  | 0.7321429 | -0.3117796 |  | 33 | 1 | 0
YongFeng EST 2016 (Figure 3c) | Sulfadiazine | 106 | 250.28 | -0.1 | 1.57 | 1.93 | 0.87 | 0.86 | 1.49 | CuFeO2RCs |  | 0.42 | 1.15 |  | 7.2 | 35.5 | Peroxymonosulfate (PMS) | 307.28 | 377 | 1.82 | 9.4 | 0.1 | 100 | 0.033 | 0.088 | 16.15942 | 6.8 | 25 | phosphate | 10 |  |  | 0.3678571 |  | 0.6321429 | -0.4586399 |  | 33 | 1 | 0
YongFeng EST 2016 (Figure 3c) | Sulfadiazine | 106 | 250.28 | -0.1 | 1.57 | 1.93 | 0.87 | 0.86 | 1.49 | CuFeO2RCs |  | 0.42 | 1.15 |  | 7.2 | 35.5 | Peroxymonosulfate (PMS) | 307.28 | 377 | 1.82 | 9.4 | 0.1 | 100 | 0.033 | 0.088 | 23.91304 | 6.8 | 25 | phosphate | 10 |  |  | 0.4 |  | 0.6 | -0.5108256 |  | 33 | 1 | 0
YongFeng EST 2016 (Figure 3c) | Sulfadiazine | 106 | 250.28 | -0.1 | 1.57 | 1.93 | 0.87 | 0.86 | 1.49 | CuFeO2RCs |  | 0.42 | 1.15 |  | 7.2 | 35.5 | Peroxymonosulfate (PMS) | 307.28 | 377 | 1.82 | 9.4 | 0.1 | 100 | 0.033 | 0.088 | 0 | 6.8 | 35 | phosphate | 10 |  |  | 0 | 0.02919745 | 1 | 0 | 0.02825397 | 34 | 1 | 0 | 8 | 0.02916927 | 0.9373544 | 0.9990347
YongFeng EST 2016 (Figure 3c) | Sulfadiazine | 106 | 250.28 | -0.1 | 1.57 | 1.93 | 0.87 | 0.86 | 1.49 | CuFeO2RCs |  | 0.42 | 1.15 |  | 7.2 | 35.5 | Peroxymonosulfate (PMS) | 307.28 | 377 | 1.82 | 9.4 | 0.1 | 100 | 0.033 | 0.088 | 1.014493 | 6.8 | 35 | phosphate | 10 |  |  | 0.05 |  | 0.95 | -0.05129329 |  | 34 | 1 | 0
YongFeng EST 2016 (Figure 3c) | Sulfadiazine | 106 | 250.28 | -0.1 | 1.57 | 1.93 | 0.87 | 0.86 | 1.49 | CuFeO2RCs |  | 0.42 | 1.15 |  | 7.2 | 35.5 | Peroxymonosulfate (PMS) | 307.28 | 377 | 1.82 | 9.4 | 0.1 | 100 | 0.033 | 0.088 | 2.971014 | 6.8 | 35 | phosphate | 10 |  |  | 0.1571429 |  | 0.8428571 | -0.1709578 |  | 34 | 1 | 0
YongFeng EST 2016 (Figure 3c) | Sulfadiazine | 106 | 250.28 | -0.1 | 1.57 | 1.93 | 0.87 | 0.86 | 1.49 | CuFeO2RCs |  | 0.42 | 1.15 |  | 7.2 | 35.5 | Peroxymonosulfate (PMS) | 307.28 | 377 | 1.82 | 9.4 | 0.1 | 100 | 0.033 | 0.088 | 4.927536 | 6.8 | 35 | phosphate | 10 |  |  | 0.2428571 |  | 0.7571429 | -0.2782033 |  | 34 | 1 | 0
YongFeng EST 2016 (Figure 3c) | Sulfadiazine | 106 | 250.28 | -0.1 | 1.57 | 1.93 | 0.87 | 0.86 | 1.49 | CuFeO2RCs |  | 0.42 | 1.15 |  | 7.2 | 35.5 | Peroxymonosulfate (PMS) | 307.28 | 377 | 1.82 | 9.4 | 0.1 | 100 | 0.033 | 0.088 | 8.043478 | 6.8 | 35 | phosphate | 10 |  |  | 0.3214286 |  | 0.6785714 | -0.3877655 |  | 34 | 1 | 0
YongFeng EST 2016 (Figure 3c) | Sulfadiazine | 106 | 250.28 | -0.1 | 1.57 | 1.93 | 0.87 | 0.86 | 1.49 | CuFeO2RCs |  | 0.42 | 1.15 |  | 7.2 | 35.5 | Peroxymonosulfate (PMS) | 307.28 | 377 | 1.82 | 9.4 | 0.1 | 100 | 0.033 | 0.088 | 11.88406 | 6.8 | 35 | phosphate | 10 |  |  | 0.375 |  | 0.625 | -0.4700036 |  | 34 | 1 | 0
YongFeng EST 2016 (Figure 3c) | Sulfadiazine | 106 | 250.28 | -0.1 | 1.57 | 1.93 | 0.87 | 0.86 | 1.49 | CuFeO2RCs |  | 0.42 | 1.15 |  | 7.2 | 35.5 | Peroxymonosulfate (PMS) | 307.28 | 377 | 1.82 | 9.4 | 0.1 | 100 | 0.033 | 0.088 | 15.86957 | 6.8 | 35 | phosphate | 10 |  |  | 0.4357143 |  | 0.5642857 | -0.5721946 |  | 34 | 1 | 0
YongFeng EST 2016 (Figure 3c) | Sulfadiazine | 106 | 250.28 | -0.1 | 1.57 | 1.93 | 0.87 | 0.86 | 1.49 | CuFeO2RCs |  | 0.42 | 1.15 |  | 7.2 | 35.5 | Peroxymonosulfate (PMS) | 307.28 | 377 | 1.82 | 9.4 | 0.1 | 100 | 0.033 | 0.088 | 23.98551 | 6.8 | 35 | phosphate | 10 |  |  | 0.5035714 |  | 0.4964286 | -0.7003157 |  | 34 | 1 | 0
YongFeng EST 2016 (Figure 3c) | Sulfadiazine | 106 | 250.28 | -0.1 | 1.57 | 1.93 | 0.87 | 0.86 | 1.49 | CuFeO2RCs |  | 0.42 | 1.15 |  | 7.2 | 35.5 | Peroxymonosulfate (PMS) | 307.28 | 377 | 1.82 | 9.4 | 0.1 | 100 | 0.033 | 0.088 | 0 | 6.8 | 45 | phosphate | 10 |  |  | 0 | 0.03869267 | 1 | 0 | 0.03591938 | 35 | 1 | 0 | 8 | 0.0382377 | 0.9292424 | 0.9882416
YongFeng EST 2016 (Figure 3c) | Sulfadiazine | 106 | 250.28 | -0.1 | 1.57 | 1.93 | 0.87 | 0.86 | 1.49 | CuFeO2RCs |  | 0.42 | 1.15 |  | 7.2 | 35.5 | Peroxymonosulfate (PMS) | 307.28 | 377 | 1.82 | 9.4 | 0.1 | 100 | 0.033 | 0.088 | 1.086957 | 6.8 | 45 | phosphate | 10 |  |  | 0.1 |  | 0.9 | -0.1053605 |  | 35 | 1 | 0
YongFeng EST 2016 (Figure 3c) | Sulfadiazine | 106 | 250.28 | -0.1 | 1.57 | 1.93 | 0.87 | 0.86 | 1.49 | CuFeO2RCs |  | 0.42 | 1.15 |  | 7.2 | 35.5 | Peroxymonosulfate (PMS) | 307.28 | 377 | 1.82 | 9.4 | 0.1 | 100 | 0.033 | 0.088 | 3.115942 | 6.8 | 45 | phosphate | 10 |  |  | 0.2035714 |  | 0.7964286 | -0.2276178 |  | 35 | 1 | 0
YongFeng EST 2016 (Figure 3c) | Sulfadiazine | 106 | 250.28 | -0.1 | 1.57 | 1.93 | 0.87 | 0.86 | 1.49 | CuFeO2RCs |  | 0.42 | 1.15 |  | 7.2 | 35.5 | Peroxymonosulfate (PMS) | 307.28 | 377 | 1.82 | 9.4 | 0.1 | 100 | 0.033 | 0.088 | 5.072464 | 6.8 | 45 | phosphate | 10 |  |  | 0.3 |  | 0.7 | -0.3566749 |  | 35 | 1 | 0
YongFeng EST 2016 (Figure 3c) | Sulfadiazine | 106 | 250.28 | -0.1 | 1.57 | 1.93 | 0.87 | 0.86 | 1.49 | CuFeO2RCs |  | 0.42 | 1.15 |  | 7.2 | 35.5 | Peroxymonosulfate (PMS) | 307.28 | 377 | 1.82 | 9.4 | 0.1 | 100 | 0.033 | 0.088 | 7.826087 | 6.8 | 45 | phosphate | 10 |  |  | 0.425 |  | 0.575 | -0.5533852 |  | 35 | 1 | 0
YongFeng EST 2016 (Figure 3c) | Sulfadiazine | 106 | 250.28 | -0.1 | 1.57 | 1.93 | 0.87 | 0.86 | 1.49 | CuFeO2RCs |  | 0.42 | 1.15 |  | 7.2 | 35.5 | Peroxymonosulfate (PMS) | 307.28 | 377 | 1.82 | 9.4 | 0.1 | 100 | 0.033 | 0.088 | 12.17391 | 6.8 | 45 | phosphate | 10 |  |  | 0.4714286 |  | 0.5285714 | -0.6375773 |  | 35 | 1 | 0
YongFeng EST 2016 (Figure 3c) | Sulfadiazine | 106 | 250.28 | -0.1 | 1.57 | 1.93 | 0.87 | 0.86 | 1.49 | CuFeO2RCs |  | 0.42 | 1.15 |  | 7.2 | 35.5 | Peroxymonosulfate (PMS) | 307.28 | 377 | 1.82 | 9.4 | 0.1 | 100 | 0.033 | 0.088 | 15.94203 | 6.8 | 45 | phosphate | 10 |  |  | 0.5321429 |  | 0.4678571 | -0.7595923 |  | 35 | 1 | 0
YongFeng EST 2016 (Figure 3c) | Sulfadiazine | 106 | 250.28 | -0.1 | 1.57 | 1.93 | 0.87 | 0.86 | 1.49 | CuFeO2RCs |  | 0.42 | 1.15 |  | 7.2 | 35.5 | Peroxymonosulfate (PMS) | 307.28 | 377 | 1.82 | 9.4 | 0.1 | 100 | 0.033 | 0.088 | 23.91304 | 6.8 | 45 | phosphate | 10 |  |  | 0.6035714 |  | 0.3964286 | -0.9252594 |  | 35 | 1 | 0
YongFeng EST 2016 (Figure 3c) | Sulfadiazine | 106 | 250.28 | -0.1 | 1.57 | 1.93 | 0.87 | 0.86 | 1.49 | CuFeO2RCs |  | 0.42 | 1.15 |  | 7.2 | 35.5 | Peroxymonosulfate (PMS) | 307.28 | 377 | 1.82 | 9.4 | 0.1 | 100 | 0.033 | 0.088 | 0 | 6.8 | 55 | phosphate | 10 |  |  | 0 | 0.05207268 | 1 | 0 | 0.04872365 | 36 | 1 | 0 | 8 | 0.05165946 | 0.9262153 | 0.9920647
YongFeng EST 2016 (Figure 3c) | Sulfadiazine | 106 | 250.28 | -0.1 | 1.57 | 1.93 | 0.87 | 0.86 | 1.49 | CuFeO2RCs |  | 0.42 | 1.15 |  | 7.2 | 35.5 | Peroxymonosulfate (PMS) | 307.28 | 377 | 1.82 | 9.4 | 0.1 | 100 | 0.033 | 0.088 | 1.086957 | 6.8 | 55 | phosphate | 10 |  |  | 0.125 |  | 0.875 | -0.1335314 |  | 36 | 1 | 0
YongFeng EST 2016 (Figure 3c) | Sulfadiazine | 106 | 250.28 | -0.1 | 1.57 | 1.93 | 0.87 | 0.86 | 1.49 | CuFeO2RCs |  | 0.42 | 1.15 |  | 7.2 | 35.5 | Peroxymonosulfate (PMS) | 307.28 | 377 | 1.82 | 9.4 | 0.1 | 100 | 0.033 | 0.088 | 3.26087 | 6.8 | 55 | phosphate | 10 |  |  | 0.2428571 |  | 0.7571429 | -0.2782033 |  | 36 | 1 | 0
YongFeng EST 2016 (Figure 3c) | Sulfadiazine | 106 | 250.28 | -0.1 | 1.57 | 1.93 | 0.87 | 0.86 | 1.49 | CuFeO2RCs |  | 0.42 | 1.15 |  | 7.2 | 35.5 | Peroxymonosulfate (PMS) | 307.28 | 377 | 1.82 | 9.4 | 0.1 | 100 | 0.033 | 0.088 | 5 | 6.8 | 55 | phosphate | 10 |  |  | 0.4035714 |  | 0.5964286 | -0.5167958 |  | 36 | 1 | 0
YongFeng EST 2016 (Figure 3c) | Sulfadiazine | 106 | 250.28 | -0.1 | 1.57 | 1.93 | 0.87 | 0.86 | 1.49 | CuFeO2RCs |  | 0.42 | 1.15 |  | 7.2 | 35.5 | Peroxymonosulfate (PMS) | 307.28 | 377 | 1.82 | 9.4 | 0.1 | 100 | 0.033 | 0.088 | 7.971014 | 6.8 | 55 | phosphate | 10 |  |  | 0.5178571 |  | 0.4821429 | -0.7295148 |  | 36 | 1 | 0
YongFeng EST 2016 (Figure 3c) | Sulfadiazine | 106 | 250.28 | -0.1 | 1.57 | 1.93 | 0.87 | 0.86 | 1.49 | CuFeO2RCs |  | 0.42 | 1.15 |  | 7.2 | 35.5 | Peroxymonosulfate (PMS) | 307.28 | 377 | 1.82 | 9.4 | 0.1 | 100 | 0.033 | 0.088 | 12.17391 | 6.8 | 55 | phosphate | 10 |  |  | 0.5892857 |  | 0.4107143 | -0.8898575 |  | 36 | 1 | 0
YongFeng EST 2016 (Figure 3c) | Sulfadiazine | 106 | 250.28 | -0.1 | 1.57 | 1.93 | 0.87 | 0.86 | 1.49 | CuFeO2RCs |  | 0.42 | 1.15 |  | 7.2 | 35.5 | Peroxymonosulfate (PMS) | 307.28 | 377 | 1.82 | 9.4 | 0.1 | 100 | 0.033 | 0.088 | 16.08696 | 6.8 | 55 | phosphate | 10 |  |  | 0.6357143 |  | 0.3642857 | -1.009817 |  | 36 | 1 | 0
YongFeng EST 2016 (Figure 3c) | Sulfadiazine | 106 | 250.28 | -0.1 | 1.57 | 1.93 | 0.87 | 0.86 | 1.49 | CuFeO2RCs |  | 0.42 | 1.15 |  | 7.2 | 35.5 | Peroxymonosulfate (PMS) | 307.28 | 377 | 1.82 | 9.4 | 0.1 | 100 | 0.033 | 0.088 | 24.05797 | 6.8 | 55 | phosphate | 10 |  |  | 0.7142857 |  | 0.2857143 | -1.252763 |  | 36 | 1 | 0
YongFeng EST 2016 (Figure 3c) | Sulfadiazine | 106 | 250.28 | -0.1 | 1.57 | 1.93 | 0.87 | 0.86 | 1.49 | CuFeO2RCs |  | 0.42 | 1.15 |  | 7.2 | 35.5 | Peroxymonosulfate (PMS) | 307.28 | 377 | 1.82 | 9.4 | 0.1 | 100 | 0.033 | 0.088 | 0 | 6.8 | 65 | phosphate | 10 |  |  | 0 | 0.08763952 | 1 | 0 | 0.08226628 | 37 | 1 | 0 | 8 | 0.08628121 | 0.9324314 | 0.9845011
YongFeng EST 2016 (Figure 3c) | Sulfadiazine | 106 | 250.28 | -0.1 | 1.57 | 1.93 | 0.87 | 0.86 | 1.49 | CuFeO2RCs |  | 0.42 | 1.15 |  | 7.2 | 35.5 | Peroxymonosulfate (PMS) | 307.28 | 377 | 1.82 | 9.4 | 0.1 | 100 | 0.033 | 0.088 | 1.086957 | 6.8 | 65 | phosphate | 10 |  |  | 0.1964286 |  | 0.8035714 | -0.2186892 |  | 37 | 1 | 0
YongFeng EST 2016 (Figure 3c) | Sulfadiazine | 106 | 250.28 | -0.1 | 1.57 | 1.93 | 0.87 | 0.86 | 1.49 | CuFeO2RCs |  | 0.42 | 1.15 |  | 7.2 | 35.5 | Peroxymonosulfate (PMS) | 307.28 | 377 | 1.82 | 9.4 | 0.1 | 100 | 0.033 | 0.088 | 3.043478 | 6.8 | 65 | phosphate | 10 |  |  | 0.35 |  | 0.65 | -0.4307829 |  | 37 | 1 | 0
YongFeng EST 2016 (Figure 3c) | Sulfadiazine | 106 | 250.28 | -0.1 | 1.57 | 1.93 | 0.87 | 0.86 | 1.49 | CuFeO2RCs |  | 0.42 | 1.15 |  | 7.2 | 35.5 | Peroxymonosulfate (PMS) | 307.28 | 377 | 1.82 | 9.4 | 0.1 | 100 | 0.033 | 0.088 | 4.927536 | 6.8 | 65 | phosphate | 10 |  |  | 0.5892857 |  | 0.4107143 | -0.8898575 |  | 37 | 1 | 0
YongFeng EST 2016 (Figure 3c) | Sulfadiazine | 106 | 250.28 | -0.1 | 1.57 | 1.93 | 0.87 | 0.86 | 1.49 | CuFeO2RCs |  | 0.42 | 1.15 |  | 7.2 | 35.5 | Peroxymonosulfate (PMS) | 307.28 | 377 | 1.82 | 9.4 | 0.1 | 100 | 0.033 | 0.088 | 7.971014 | 6.8 | 65 | phosphate | 10 |  |  | 0.6964286 |  | 0.3035714 | -1.192138 |  | 37 | 1 | 0
YongFeng EST 2016 (Figure 3c) | Sulfadiazine | 106 | 250.28 | -0.1 | 1.57 | 1.93 | 0.87 | 0.86 | 1.49 | CuFeO2RCs |  | 0.42 | 1.15 |  | 7.2 | 35.5 | Peroxymonosulfate (PMS) | 307.28 | 377 | 1.82 | 9.4 | 0.1 | 100 | 0.033 | 0.088 | 12.17391 | 6.8 | 65 | phosphate | 10 |  |  | 0.7607143 |  | 0.2392857 | -1.430097 |  | 37 | 1 | 0
YongFeng EST 2016 (Figure 3c) | Sulfadiazine | 106 | 250.28 | -0.1 | 1.57 | 1.93 | 0.87 | 0.86 | 1.49 | CuFeO2RCs |  | 0.42 | 1.15 |  | 7.2 | 35.5 | Peroxymonosulfate (PMS) | 307.28 | 377 | 1.82 | 9.4 | 0.1 | 100 | 0.033 | 0.088 | 16.15942 | 6.8 | 65 | phosphate | 10 |  |  | 0.8142857 |  | 0.1857143 | -1.683546 |  | 37 | 1 | 0
YongFeng EST 2016 (Figure 3c) | Sulfadiazine | 106 | 250.28 | -0.1 | 1.57 | 1.93 | 0.87 | 0.86 | 1.49 | CuFeO2RCs |  | 0.42 | 1.15 |  | 7.2 | 35.5 | Peroxymonosulfate (PMS) | 307.28 | 377 | 1.82 | 9.4 | 0.1 | 100 | 0.033 | 0.088 | 24.05797 | 6.8 | 65 | phosphate | 10 |  |  | 0.8785714 |  | 0.1214286 | -2.108429 |  | 37 | 1 | 0
YongFeng EST 2016 (Figure 4a) | Sulfadiazine | 106 | 250.28 | -0.1 | 1.57 | 1.93 | 0.87 | 0.86 | 1.49 | CuFeO2RCs |  | 0.42 | 1.15 |  | 7.2 | 35.5 | Peroxymonosulfate (PMS) | 307.28 | 377 | 1.82 | 9.4 | 0.1 | 100 | 0.033 | 0.088 | 0 | 4 | 25 | phosphate | 10 |  |  | 0 | 0.05141573 | 1 | 0 | 0.04703591 | 38 | 1 | 0 | 6 | 0.04913617 | 0.9890382 | 0.9556641
YongFeng EST 2016 (Figure 4a) | Sulfadiazine | 106 | 250.28 | -0.1 | 1.57 | 1.93 | 0.87 | 0.86 | 1.49 | CuFeO2RCs |  | 0.42 | 1.15 |  | 7.2 | 35.5 | Peroxymonosulfate (PMS) | 307.28 | 377 | 1.82 | 9.4 | 0.1 | 100 | 0.033 | 0.088 | 0.9705882 | 4 | 25 | phosphate | 10 |  |  | 0.09295775 |  | 0.9070423 | -0.09756624 |  | 38 | 1 | 0
YongFeng EST 2016 (Figure 4a) | Sulfadiazine | 106 | 250.28 | -0.1 | 1.57 | 1.93 | 0.87 | 0.86 | 1.49 | CuFeO2RCs |  | 0.42 | 1.15 |  | 7.2 | 35.5 | Peroxymonosulfate (PMS) | 307.28 | 377 | 1.82 | 9.4 | 0.1 | 100 | 0.033 | 0.088 | 2.970588 | 4 | 25 | phosphate | 10 |  |  | 0.1830986 |  | 0.8169014 | -0.2022369 |  | 38 | 1 | 0
YongFeng EST 2016 (Figure 4a) | Sulfadiazine | 106 | 250.28 | -0.1 | 1.57 | 1.93 | 0.87 | 0.86 | 1.49 | CuFeO2RCs |  | 0.42 | 1.15 |  | 7.2 | 35.5 | Peroxymonosulfate (PMS) | 307.28 | 377 | 1.82 | 9.4 | 0.1 | 100 | 0.033 | 0.088 | 5.941176 | 4 | 25 | phosphate | 10 |  |  | 0.2535211 |  | 0.7464789 | -0.292388 |  | 38 | 1 | 0
YongFeng EST 2016 (Figure 4a) | Sulfadiazine | 106 | 250.28 | -0.1 | 1.57 | 1.93 | 0.87 | 0.86 | 1.49 | CuFeO2RCs |  | 0.42 | 1.15 |  | 7.2 | 35.5 | Peroxymonosulfate (PMS) | 307.28 | 377 | 1.82 | 9.4 | 0.1 | 100 | 0.033 | 0.088 | 8.970588 | 4 | 25 | phosphate | 10 |  |  | 0.3802817 |  | 0.6197183 | -0.4784902 |  | 38 | 1 | 0
YongFeng EST 2016 (Figure 4a) | Sulfadiazine | 106 | 250.28 | -0.1 | 1.57 | 1.93 | 0.87 | 0.86 | 1.49 | CuFeO2RCs |  | 0.42 | 1.15 |  | 7.2 | 35.5 | Peroxymonosulfate (PMS) | 307.28 | 377 | 1.82 | 9.4 | 0.1 | 100 | 0.033 | 0.088 | 11.85294 | 4 | 25 | phosphate | 10 |  |  | 0.456338 |  | 0.543662 | -0.6094276 |  | 38 | 1 | 0
YongFeng EST 2016 (Figure 4a) | Sulfadiazine | 106 | 250.28 | -0.1 | 1.57 | 1.93 | 0.87 | 0.86 | 1.49 | CuFeO2RCs |  | 0.42 | 1.15 |  | 7.2 | 35.5 | Peroxymonosulfate (PMS) | 307.28 | 377 | 1.82 | 9.4 | 0.1 | 100 | 0.033 | 0.088 | 0 | 5.5 | 25 | phosphate | 10 |  |  | 0 | 0.1033691 | 1 | 0 | 0.09017643 | 39 | 1 | 0 | 6 | 0.09833776 | 0.9749045 | 0.9513266
YongFeng EST 2016 (Figure 4a) | Sulfadiazine | 106 | 250.28 | -0.1 | 1.57 | 1.93 | 0.87 | 0.86 | 1.49 | CuFeO2RCs |  | 0.42 | 1.15 |  | 7.2 | 35.5 | Peroxymonosulfate (PMS) | 307.28 | 377 | 1.82 | 9.4 | 0.1 | 100 | 0.033 | 0.088 | 1 | 5.5 | 25 | phosphate | 10 |  |  | 0.2197183 |  | 0.7802817 | -0.2481003 |  | 39 | 1 | 0
YongFeng EST 2016 (Figure 4a) | Sulfadiazine | 106 | 250.28 | -0.1 | 1.57 | 1.93 | 0.87 | 0.86 | 1.49 | CuFeO2RCs |  | 0.42 | 1.15 |  | 7.2 | 35.5 | Peroxymonosulfate (PMS) | 307.28 | 377 | 1.82 | 9.4 | 0.1 | 100 | 0.033 | 0.088 | 2.941176 | 5.5 | 25 | phosphate | 10 |  |  | 0.3887324 |  | 0.6112676 | -0.4922204 |  | 39 | 1 | 0
YongFeng EST 2016 (Figure 4a) | Sulfadiazine | 106 | 250.28 | -0.1 | 1.57 | 1.93 | 0.87 | 0.86 | 1.49 | CuFeO2RCs |  | 0.42 | 1.15 |  | 7.2 | 35.5 | Peroxymonosulfate (PMS) | 307.28 | 377 | 1.82 | 9.4 | 0.1 | 100 | 0.033 | 0.088 | 5.911765 | 5.5 | 25 | phosphate | 10 |  |  | 0.5211268 |  | 0.4788732 | -0.7363194 |  | 39 | 1 | 0
YongFeng EST 2016 (Figure 4a) | Sulfadiazine | 106 | 250.28 | -0.1 | 1.57 | 1.93 | 0.87 | 0.86 | 1.49 | CuFeO2RCs |  | 0.42 | 1.15 |  | 7.2 | 35.5 | Peroxymonosulfate (PMS) | 307.28 | 377 | 1.82 | 9.4 | 0.1 | 100 | 0.033 | 0.088 | 8.882353 | 5.5 | 25 | phosphate | 10 |  |  | 0.6366197 |  | 0.3633803 | -1.012305 |  | 39 | 1 | 0
YongFeng EST 2016 (Figure 4a) | Sulfadiazine | 106 | 250.28 | -0.1 | 1.57 | 1.93 | 0.87 | 0.86 | 1.49 | CuFeO2RCs |  | 0.42 | 1.15 |  | 7.2 | 35.5 | Peroxymonosulfate (PMS) | 307.28 | 377 | 1.82 | 9.4 | 0.1 | 100 | 0.033 | 0.088 | 11.97059 | 5.5 | 25 | phosphate | 10 |  |  | 0.7098592 |  | 0.2901408 | -1.237389 |  | 39 | 1 | 0
YongFeng EST 2016 (Figure 4a) | Sulfadiazine | 106 | 250.28 | -0.1 | 1.57 | 1.93 | 0.87 | 0.86 | 1.49 | CuFeO2RCs |  | 0.42 | 1.15 |  | 7.2 | 35.5 | Peroxymonosulfate (PMS) | 307.28 | 377 | 1.82 | 9.4 | 0.1 | 100 | 0.033 | 0.088 | 0 | 8.5 | 25 | phosphate | 10 |  |  | 0 | 1.218011 | 1 | 0 | 1.255373 | 40 | 1 | 0 | 4 | 0.467709 | 0.9552902 | 0.3839941
YongFeng EST 2016 (Figure 4a) | Sulfadiazine | 106 | 250.28 | -0.1 | 1.57 | 1.93 | 0.87 | 0.86 | 1.49 | CuFeO2RCs |  | 0.42 | 1.15 |  | 7.2 | 35.5 | Peroxymonosulfate (PMS) | 307.28 | 377 | 1.82 | 9.4 | 0.1 | 100 | 0.033 | 0.088 | 0.8823529 | 8.5 | 25 | phosphate | 10 |  |  | 0.484507 |  | 0.515493 | -0.6626316 |  | 40 | 1 | 0
YongFeng EST 2016 (Figure 4a) | Sulfadiazine | 106 | 250.28 | -0.1 | 1.57 | 1.93 | 0.87 | 0.86 | 1.49 | CuFeO2RCs |  | 0.42 | 1.15 |  | 7.2 | 35.5 | Peroxymonosulfate (PMS) | 307.28 | 377 | 1.82 | 9.4 | 0.1 | 100 | 0.033 | 0.088 | 3.058824 | 8.5 | 25 | phosphate | 10 |  |  | 0.8647887 |  | 0.1352113 | -2.000917 |  | 40 | 1 | 0
YongFeng EST 2016 (Figure 4a) | Sulfadiazine | 106 | 250.28 | -0.1 | 1.57 | 1.93 | 0.87 | 0.86 | 1.49 | CuFeO2RCs |  | 0.42 | 1.15 |  | 7.2 | 35.5 | Peroxymonosulfate (PMS) | 307.28 | 377 | 1.82 | 9.4 | 0.1 | 100 | 0.033 | 0.088 | 5.911765 | 8.5 | 25 | phosphate | 10 |  |  | 0.9380282 |  | 0.06197183 | -2.781075 |  | 40 | 1 | 0
YongFeng EST 2016 (Figure 4a) | Sulfadiazine | 106 | 250.28 | -0.1 | 1.57 | 1.93 | 0.87 | 0.86 | 1.49 | CuFeO2RCs |  | 0.42 | 1.15 |  | 7.2 | 35.5 | Peroxymonosulfate (PMS) | 307.28 | 377 | 1.82 | 9.4 | 0.1 | 100 | 0.033 | 0.088 | 8.852941 | 8.5 | 25 | phosphate | 10 |  |  | 0.999999 |  | 1e-06 | -13.81551 |  | 40 | 0 | 1
YongFeng EST 2016 (Figure 4a) | Sulfadiazine | 106 | 250.28 | -0.1 | 1.57 | 1.93 | 0.87 | 0.86 | 1.49 | CuFeO2RCs |  | 0.42 | 1.15 |  | 7.2 | 35.5 | Peroxymonosulfate (PMS) | 307.28 | 377 | 1.82 | 9.4 | 0.1 | 100 | 0.033 | 0.088 | 11.91176 | 8.5 | 25 | phosphate | 10 |  |  | 0.9999995 |  | 5e-07 | -14.50866 |  | 40 | 0 | 1
YongFeng EST 2016 (Figure 4a) | Sulfadiazine | 106 | 250.28 | -0.1 | 1.57 | 1.93 | 0.87 | 0.86 | 1.49 | CuFeO2RCs |  | 0.42 | 1.15 |  | 7.2 | 35.5 | Peroxymonosulfate (PMS) | 307.28 | 377 | 1.82 | 9.4 | 0.1 | 100 | 0.033 | 0.088 | 0.9705882 | 10 | 25 | phosphate | 10 |  |  | 0.3521127 | 0.3997517 | 0.6478873 | -0.4340385 | 0.3955546 | 41 | 1 | 0 | 5 | 0.2865998 | 0.9668761 | 0.7169446
YongFeng EST 2016 (Figure 4a) | Sulfadiazine | 106 | 250.28 | -0.1 | 1.57 | 1.93 | 0.87 | 0.86 | 1.49 | CuFeO2RCs |  | 0.42 | 1.15 |  | 7.2 | 35.5 | Peroxymonosulfate (PMS) | 307.28 | 377 | 1.82 | 9.4 | 0.1 | 100 | 0.033 | 0.088 | 0.9705882 | 10 | 25 | phosphate | 10 |  |  | 0.3521127 |  | 0.6478873 | -0.4340385 |  | 41 | 1 | 0
YongFeng EST 2016 (Figure 4a) | Sulfadiazine | 106 | 250.28 | -0.1 | 1.57 | 1.93 | 0.87 | 0.86 | 1.49 | CuFeO2RCs |  | 0.42 | 1.15 |  | 7.2 | 35.5 | Peroxymonosulfate (PMS) | 307.28 | 377 | 1.82 | 9.4 | 0.1 | 100 | 0.033 | 0.088 | 2.970588 | 10 | 25 | phosphate | 10 |  |  | 0.7549296 |  | 0.2450704 | -1.40621 |  | 41 | 1 | 0
YongFeng EST 2016 (Figure 4a) | Sulfadiazine | 106 | 250.28 | -0.1 | 1.57 | 1.93 | 0.87 | 0.86 | 1.49 | CuFeO2RCs |  | 0.42 | 1.15 |  | 7.2 | 35.5 | Peroxymonosulfate (PMS) | 307.28 | 377 | 1.82 | 9.4 | 0.1 | 100 | 0.033 | 0.088 | 5.911765 | 10 | 25 | phosphate | 10 |  |  | 0.8732394 |  | 0.1267606 | -2.065455 |  | 41 | 1 | 0
YongFeng EST 2016 (Figure 4a) | Sulfadiazine | 106 | 250.28 | -0.1 | 1.57 | 1.93 | 0.87 | 0.86 | 1.49 | CuFeO2RCs |  | 0.42 | 1.15 |  | 7.2 | 35.5 | Peroxymonosulfate (PMS) | 307.28 | 377 | 1.82 | 9.4 | 0.1 | 100 | 0.033 | 0.088 | 8.882353 | 10 | 25 | phosphate | 10 |  |  | 0.9323944 |  | 0.06760563 | -2.694064 |  | 41 | 1 | 0
YongFeng EST 2016 (Figure 4a) | Sulfadiazine | 106 | 250.28 | -0.1 | 1.57 | 1.93 | 0.87 | 0.86 | 1.49 | CuFeO2RCs |  | 0.42 | 1.15 |  | 7.2 | 35.5 | Peroxymonosulfate (PMS) | 307.28 | 377 | 1.82 | 9.4 | 0.1 | 100 | 0.033 | 0.088 | 11.94118 | 10 | 25 | phosphate | 10 |  |  | 0.9915493 |  | 0.008450704 | -4.773506 |  | 41 | 0 | 0
YongFeng EST 2016 (Figure 4d) | Sulfadiazine | 106 | 250.28 | -0.1 | 1.57 | 1.93 | 0.87 | 0.86 | 1.49 | CuFeO2RCs |  | 0.42 | 1.15 |  | 7.2 | 35.5 | Peroxymonosulfate (PMS) | 307.28 | 377 | 1.82 | 9.4 | 0.1 | 100 | 0.033 | 0.008 | 0 | 6.8 | 25 | Cl- | 0 |  |  | 0 | 0.1748576 | 1 | 0 | 0.1667795 | 42 | 1 | 0 | 6 | 0.1751855 | 0.9229975 | 1.001875
YongFeng EST 2016 (Figure 4d) | Sulfadiazine | 106 | 250.28 | -0.1 | 1.57 | 1.93 | 0.87 | 0.86 | 1.49 | CuFeO2RCs |  | 0.42 | 1.15 |  | 7.2 | 35.5 | Peroxymonosulfate (PMS) | 307.28 | 377 | 1.82 | 9.4 | 0.1 | 100 | 0.033 | 0.008 | 0.8540509 | 6.8 | 25 | Cl- | 0 |  |  | 0.2084803 |  | 0.7915197 | -0.2338005 |  | 42 | 1 | 0
YongFeng EST 2016 (Figure 4d) | Sulfadiazine | 106 | 250.28 | -0.1 | 1.57 | 1.93 | 0.87 | 0.86 | 1.49 | CuFeO2RCs |  | 0.42 | 1.15 |  | 7.2 | 35.5 | Peroxymonosulfate (PMS) | 307.28 | 377 | 1.82 | 9.4 | 0.1 | 100 | 0.033 | 0.008 | 2.759495 | 6.8 | 25 | Cl- | 0 |  |  | 0.6238236 |  | 0.3761764 | -0.9776971 |  | 42 | 1 | 0
YongFeng EST 2016 (Figure 4d) | Sulfadiazine | 106 | 250.28 | -0.1 | 1.57 | 1.93 | 0.87 | 0.86 | 1.49 | CuFeO2RCs |  | 0.42 | 1.15 |  | 7.2 | 35.5 | Peroxymonosulfate (PMS) | 307.28 | 377 | 1.82 | 9.4 | 0.1 | 100 | 0.033 | 0.008 | 5.673703 | 6.8 | 25 | Cl- | 0 |  |  | 0.7674181 |  | 0.2325819 | -1.458513 |  | 42 | 1 | 0
YongFeng EST 2016 (Figure 4d) | Sulfadiazine | 106 | 250.28 | -0.1 | 1.57 | 1.93 | 0.87 | 0.86 | 1.49 | CuFeO2RCs |  | 0.42 | 1.15 |  | 7.2 | 35.5 | Peroxymonosulfate (PMS) | 307.28 | 377 | 1.82 | 9.4 | 0.1 | 100 | 0.033 | 0.008 | 8.507851 | 6.8 | 25 | Cl- | 0 |  |  | 0.8291792 |  | 0.1708208 | -1.76714 |  | 42 | 1 | 0
YongFeng EST 2016 (Figure 4d) | Sulfadiazine | 106 | 250.28 | -0.1 | 1.57 | 1.93 | 0.87 | 0.86 | 1.49 | CuFeO2RCs |  | 0.42 | 1.15 |  | 7.2 | 35.5 | Peroxymonosulfate (PMS) | 307.28 | 377 | 1.82 | 9.4 | 0.1 | 100 | 0.033 | 0.008 | 11.30997 | 6.8 | 25 | Cl- | 0 |  |  | 0.8616038 |  | 0.1383962 | -1.977635 |  | 42 | 1 | 0
YongFeng EST 2016 (Figure 4d) | Sulfadiazine | 106 | 250.28 | -0.1 | 1.57 | 1.93 | 0.87 | 0.86 | 1.49 | CuFeO2RCs |  | 0.42 | 1.15 |  | 7.2 | 35.5 | Peroxymonosulfate (PMS) | 307.28 | 377 | 1.82 | 9.4 | 0.1 | 100 | 0.033 | 0.008 | 0.9204822 | 6.8 | 25 | Cl- | 0.1 |  |  | 0 | 0.1666083 | 1 | 0 | 0.165784 | 43 | 1 | 0 | 6 | 0.1727087 | 0.9074687 | 1.036615
YongFeng EST 2016 (Figure 4d) | Sulfadiazine | 106 | 250.28 | -0.1 | 1.57 | 1.93 | 0.87 | 0.86 | 1.49 | CuFeO2RCs |  | 0.42 | 1.15 |  | 7.2 | 35.5 | Peroxymonosulfate (PMS) | 307.28 | 377 | 1.82 | 9.4 | 0.1 | 100 | 0.033 | 0.008 | 0.9204822 | 6.8 | 25 | Cl- | 0.1 |  |  | 0.1494868 |  | 0.8505132 | -0.1619154 |  | 43 | 1 | 0
YongFeng EST 2016 (Figure 4d) | Sulfadiazine | 106 | 250.28 | -0.1 | 1.57 | 1.93 | 0.87 | 0.86 | 1.49 | CuFeO2RCs |  | 0.42 | 1.15 |  | 7.2 | 35.5 | Peroxymonosulfate (PMS) | 307.28 | 377 | 1.82 | 9.4 | 0.1 | 100 | 0.033 | 0.008 | 2.853143 | 6.8 | 25 | Cl- | 0.1 |  |  | 0.6028322 |  | 0.3971678 | -0.9233964 |  | 43 | 1 | 0
YongFeng EST 2016 (Figure 4d) | Sulfadiazine | 106 | 250.28 | -0.1 | 1.57 | 1.93 | 0.87 | 0.86 | 1.49 | CuFeO2RCs |  | 0.42 | 1.15 |  | 7.2 | 35.5 | Peroxymonosulfate (PMS) | 307.28 | 377 | 1.82 | 9.4 | 0.1 | 100 | 0.033 | 0.008 | 5.632699 | 6.8 | 25 | Cl- | 0.1 |  |  | 0.7316116 |  | 0.2683884 | -1.31532 |  | 43 | 1 | 0
YongFeng EST 2016 (Figure 4d) | Sulfadiazine | 106 | 250.28 | -0.1 | 1.57 | 1.93 | 0.87 | 0.86 | 1.49 | CuFeO2RCs |  | 0.42 | 1.15 |  | 7.2 | 35.5 | Peroxymonosulfate (PMS) | 307.28 | 377 | 1.82 | 9.4 | 0.1 | 100 | 0.033 | 0.008 | 8.477402 | 6.8 | 25 | Cl- | 0.1 |  |  | 0.8007127 |  | 0.1992873 | -1.613008 |  | 43 | 1 | 0
YongFeng EST 2016 (Figure 4d) | Sulfadiazine | 106 | 250.28 | -0.1 | 1.57 | 1.93 | 0.87 | 0.86 | 1.49 | CuFeO2RCs |  | 0.42 | 1.15 |  | 7.2 | 35.5 | Peroxymonosulfate (PMS) | 307.28 | 377 | 1.82 | 9.4 | 0.1 | 100 | 0.033 | 0.008 | 11.30039 | 6.8 | 25 | Cl- | 0.1 |  |  | 0.8478271 |  | 0.1521729 | -1.882738 |  | 43 | 1 | 0
YongFeng EST 2016 (Figure 4d) | Sulfadiazine | 106 | 250.28 | -0.1 | 1.57 | 1.93 | 0.87 | 0.86 | 1.49 | CuFeO2RCs |  | 0.42 | 1.15 |  | 7.2 | 35.5 | Peroxymonosulfate (PMS) | 307.28 | 377 | 1.82 | 9.4 | 0.1 | 100 | 0.033 | 0.008 | 0 | 6.8 | 25 | Cl- | 0.5 |  |  | 0 | 0.1420668 | 1 | 0 | 0.1363709 | 44 | 1 | 0 | 6 | 0.1387436 | 0.9369896 | 0.9766084
YongFeng EST 2016 (Figure 4d) | Sulfadiazine | 106 | 250.28 | -0.1 | 1.57 | 1.93 | 0.87 | 0.86 | 1.49 | CuFeO2RCs |  | 0.42 | 1.15 |  | 7.2 | 35.5 | Peroxymonosulfate (PMS) | 307.28 | 377 | 1.82 | 9.4 | 0.1 | 100 | 0.033 | 0.008 | 0.9177177 | 6.8 | 25 | Cl- | 0.5 |  |  | 0.172708 |  | 0.827292 | -0.1895976 |  | 44 | 1 | 0
YongFeng EST 2016 (Figure 4d) | Sulfadiazine | 106 | 250.28 | -0.1 | 1.57 | 1.93 | 0.87 | 0.86 | 1.49 | CuFeO2RCs |  | 0.42 | 1.15 |  | 7.2 | 35.5 | Peroxymonosulfate (PMS) | 307.28 | 377 | 1.82 | 9.4 | 0.1 | 100 | 0.033 | 0.008 | 2.82812 | 6.8 | 25 | Cl- | 0.5 |  |  | 0.5327145 |  | 0.4672855 | -0.7608149 |  | 44 | 1 | 0
YongFeng EST 2016 (Figure 4d) | Sulfadiazine | 106 | 250.28 | -0.1 | 1.57 | 1.93 | 0.87 | 0.86 | 1.49 | CuFeO2RCs |  | 0.42 | 1.15 |  | 7.2 | 35.5 | Peroxymonosulfate (PMS) | 307.28 | 377 | 1.82 | 9.4 | 0.1 | 100 | 0.033 | 0.008 | 5.667221 | 6.8 | 25 | Cl- | 0.5 |  |  | 0.676991 |  | 0.323009 | -1.130075 |  | 44 | 1 | 0
YongFeng EST 2016 (Figure 4d) | Sulfadiazine | 106 | 250.28 | -0.1 | 1.57 | 1.93 | 0.87 | 0.86 | 1.49 | CuFeO2RCs |  | 0.42 | 1.15 |  | 7.2 | 35.5 | Peroxymonosulfate (PMS) | 307.28 | 377 | 1.82 | 9.4 | 0.1 | 100 | 0.033 | 0.008 | 8.507477 | 6.8 | 25 | Cl- | 0.5 |  |  | 0.7311305 |  | 0.2688695 | -1.313529 |  | 44 | 1 | 0
YongFeng EST 2016 (Figure 4d) | Sulfadiazine | 106 | 250.28 | -0.1 | 1.57 | 1.93 | 0.87 | 0.86 | 1.49 | CuFeO2RCs |  | 0.42 | 1.15 |  | 7.2 | 35.5 | Peroxymonosulfate (PMS) | 307.28 | 377 | 1.82 | 9.4 | 0.1 | 100 | 0.033 | 0.008 | 11.31471 | 6.8 | 25 | Cl- | 0.5 |  |  | 0.7996009 |  | 0.2003991 | -1.607445 |  | 44 | 1 | 0
YongFeng EST 2016 (Figure 4d) | Sulfadiazine | 106 | 250.28 | -0.1 | 1.57 | 1.93 | 0.87 | 0.86 | 1.49 | CuFeO2RCs |  | 0.42 | 1.15 |  | 7.2 | 35.5 | Peroxymonosulfate (PMS) | 307.28 | 377 | 1.82 | 9.4 | 0.1 | 100 | 0.033 | 0.008 | 0 | 6.8 | 25 | Cl- | 1 |  |  | 0 | 0.119379 | 1 | 0 | 0.1161878 | 45 | 1 | 0 | 6 | 0.116143 | 0.9514689 | 0.972893
YongFeng EST 2016 (Figure 4d) | Sulfadiazine | 106 | 250.28 | -0.1 | 1.57 | 1.93 | 0.87 | 0.86 | 1.49 | CuFeO2RCs |  | 0.42 | 1.15 |  | 7.2 | 35.5 | Peroxymonosulfate (PMS) | 307.28 | 377 | 1.82 | 9.4 | 0.1 | 100 | 0.033 | 0.008 | 1.076575 | 6.8 | 25 | Cl- | 1 |  |  | 0.1488131 |  | 0.8511869 | -0.1611235 |  | 45 | 1 | 0
YongFeng EST 2016 (Figure 4d) | Sulfadiazine | 106 | 250.28 | -0.1 | 1.57 | 1.93 | 0.87 | 0.86 | 1.49 | CuFeO2RCs |  | 0.42 | 1.15 |  | 7.2 | 35.5 | Peroxymonosulfate (PMS) | 307.28 | 377 | 1.82 | 9.4 | 0.1 | 100 | 0.033 | 0.008 | 2.861643 | 6.8 | 25 | Cl- | 1 |  |  | 0.4381406 |  | 0.5618594 | -0.5765036 |  | 45 | 1 | 0
YongFeng EST 2016 (Figure 4d) | Sulfadiazine | 106 | 250.28 | -0.1 | 1.57 | 1.93 | 0.87 | 0.86 | 1.49 | CuFeO2RCs |  | 0.42 | 1.15 |  | 7.2 | 35.5 | Peroxymonosulfate (PMS) | 307.28 | 377 | 1.82 | 9.4 | 0.1 | 100 | 0.033 | 0.008 | 5.653185 | 6.8 | 25 | Cl- | 1 |  |  | 0.6011162 |  | 0.3988838 | -0.9190851 |  | 45 | 1 | 0
YongFeng EST 2016 (Figure 4d) | Sulfadiazine | 106 | 250.28 | -0.1 | 1.57 | 1.93 | 0.87 | 0.86 | 1.49 | CuFeO2RCs |  | 0.42 | 1.15 |  | 7.2 | 35.5 | Peroxymonosulfate (PMS) | 307.28 | 377 | 1.82 | 9.4 | 0.1 | 100 | 0.033 | 0.008 | 8.520688 | 6.8 | 25 | Cl- | 1 |  |  | 0.6487271 |  | 0.3512729 | -1.046192 |  | 45 | 1 | 0
YongFeng EST 2016 (Figure 4d) | Sulfadiazine | 106 | 250.28 | -0.1 | 1.57 | 1.93 | 0.87 | 0.86 | 1.49 | CuFeO2RCs |  | 0.42 | 1.15 |  | 7.2 | 35.5 | Peroxymonosulfate (PMS) | 307.28 | 377 | 1.82 | 9.4 | 0.1 | 100 | 0.033 | 0.008 | 11.29324 | 6.8 | 25 | Cl- | 1 |  |  | 0.7402864 |  | 0.2597136 | -1.348176 |  | 45 | 1 | 0
YongFeng EST 2016 (Figure 4d) | Sulfadiazine | 106 | 250.28 | -0.1 | 1.57 | 1.93 | 0.87 | 0.86 | 1.49 | CuFeO2RCs |  | 0.42 | 1.15 |  | 7.2 | 35.5 | Peroxymonosulfate (PMS) | 307.28 | 377 | 1.82 | 9.4 | 0.1 | 100 | 0.033 | 0.008 | 0 | 6.8 | 25 | Cl- | 5 |  |  | 0 | 0.0870418 | 1 | 0 | 0.08562422 | 46 | 1 | 0 | 6 | 0.08510015 | 0.9946099 | 0.9776928
YongFeng EST 2016 (Figure 4d) | Sulfadiazine | 106 | 250.28 | -0.1 | 1.57 | 1.93 | 0.87 | 0.86 | 1.49 | CuFeO2RCs |  | 0.42 | 1.15 |  | 7.2 | 35.5 | Peroxymonosulfate (PMS) | 307.28 | 377 | 1.82 | 9.4 | 0.1 | 100 | 0.033 | 0.008 | 0.943644 | 6.8 | 25 | Cl- | 5 |  |  | 0.09241251 |  | 0.9075875 | -0.09696531 |  | 46 | 1 | 0
YongFeng EST 2016 (Figure 4d) | Sulfadiazine | 106 | 250.28 | -0.1 | 1.57 | 1.93 | 0.87 | 0.86 | 1.49 | CuFeO2RCs |  | 0.42 | 1.15 |  | 7.2 | 35.5 | Peroxymonosulfate (PMS) | 307.28 | 377 | 1.82 | 9.4 | 0.1 | 100 | 0.033 | 0.008 | 2.821763 | 6.8 | 25 | Cl- | 5 |  |  | 0.2608817 |  | 0.7391183 | -0.3022973 |  | 46 | 1 | 0
YongFeng EST 2016 (Figure 4d) | Sulfadiazine | 106 | 250.28 | -0.1 | 1.57 | 1.93 | 0.87 | 0.86 | 1.49 | CuFeO2RCs |  | 0.42 | 1.15 |  | 7.2 | 35.5 | Peroxymonosulfate (PMS) | 307.28 | 377 | 1.82 | 9.4 | 0.1 | 100 | 0.033 | 0.008 | 5.748136 | 6.8 | 25 | Cl- | 5 |  |  | 0.4230333 |  | 0.5769667 | -0.5499707 |  | 46 | 1 | 0
YongFeng EST 2016 (Figure 4d) | Sulfadiazine | 106 | 250.28 | -0.1 | 1.57 | 1.93 | 0.87 | 0.86 | 1.49 | CuFeO2RCs |  | 0.42 | 1.15 |  | 7.2 | 35.5 | Peroxymonosulfate (PMS) | 307.28 | 377 | 1.82 | 9.4 | 0.1 | 100 | 0.033 | 0.008 | 8.565315 | 6.8 | 25 | Cl- | 5 |  |  | 0.5177972 |  | 0.4822028 | -0.7293905 |  | 46 | 1 | 0
YongFeng EST 2016 (Figure 4d) | Sulfadiazine | 106 | 250.28 | -0.1 | 1.57 | 1.93 | 0.87 | 0.86 | 1.49 | CuFeO2RCs |  | 0.42 | 1.15 |  | 7.2 | 35.5 | Peroxymonosulfate (PMS) | 307.28 | 377 | 1.82 | 9.4 | 0.1 | 100 | 0.033 | 0.008 | 11.40433 | 6.8 | 25 | Cl- | 5 |  |  | 0.629408 |  | 0.370592 | -0.9926536 |  | 46 | 1 | 0
Zhenlu Li JHM 2019 (Figure 3a) | Tetracycline (TC) | 182 | 444.44 | -1.3 | 3.5 | 3.6 | 1.35 | 3.29 | 3.0992 | None | [6 empty] | Persulfate (PS) / Sodium persulfate | 238.11 | 92 | 2.08 | -6.26 | 0.3 | 300 | 6.3 | 0.11 | 0.4510821 | 3.5 | 25 |  |  |  |  | -0.004746216 | 0.0002703411 | 1.004746 | 0.004734988 |  | 47 | 1 | 0 | 8 | 0.0002670163 | 0.9628942 | 0.9877016
Zhenlu Li JHM 2019 (Figure 3a) | Tetracycline (TC) | 182 | 444.44 | -1.3 | 3.5 | 3.6 | 1.35 | 3.29 | 3.0992 | None | [6 empty] | Persulfate (PS) / Sodium persulfate | 238.11 | 92 | 2.08 | -6.26 | 0.3 | 300 | 6.3 | 0.11 | 9.984925 | 3.5 | 25 |  |  |  |  | -0.0008465366 |  | 1.000847 | 0.0008461785 |  | 47 | 1 | 0
Zhenlu Li JHM 2019 (Figure 3a) | Tetracycline (TC) | 182 | 444.44 | -1.3 | 3.5 | 3.6 | 1.35 | 3.29 | 3.0992 | None | [6 empty] | Persulfate (PS) / Sodium persulfate | 238.11 | 92 | 2.08 | -6.26 | 0.3 | 300 | 6.3 | 0.11 | 19.29177 | 3.5 | 25 |  |  |  |  | -0.002796376 |  | 1.002796 | 0.002792474 |  | 47 | 1 | 0
Zhenlu Li JHM 2019 (Figure 3a) | Tetracycline (TC) | 182 | 444.44 | -1.3 | 3.5 | 3.6 | 1.35 | 3.29 | 3.0992 | None | [6 empty] | Persulfate (PS) / Sodium persulfate | 238.11 | 92 | 2.08 | -6.26 | 0.3 | 300 | 6.3 | 0.11 | 38.81345 | 3.5 | 25 |  |  |  |  | 0.005002983 |  | 0.994997 | -0.005015539 |  | 47 | 1 | 0
Zhenlu Li JHM 2019 (Figure 3a) | Tetracycline (TC) | 182 | 444.44 | -1.3 | 3.5 | 3.6 | 1.35 | 3.29 | 3.0992 | None | [6 empty] | Persulfate (PS) / Sodium persulfate | 238.11 | 92 | 2.08 | -6.26 | 0.3 | 300 | 6.3 | 0.11 | 58.10813 | 3.5 | 25 |  |  |  |  | 0.005002983 |  | 0.994997 | -0.005015539 |  | 47 | 1 | 0
Zhenlu Li JHM 2019 (Figure 3a) | Tetracycline (TC) | 182 | 444.44 | -1.3 | 3.5 | 3.6 | 1.35 | 3.29 | 3.0992 | None | [6 empty] | Persulfate (PS) / Sodium persulfate | 238.11 | 92 | 2.08 | -6.26 | 0.3 | 300 | 6.3 | 0.11 | 77.85681 | 3.5 | 25 |  |  |  |  | 0.01475218 |  | 0.9852478 | -0.01486208 |  | 47 | 1 | 0
Zhenlu Li JHM 2019 (Figure 3a) | Tetracycline (TC) | 182 | 444.44 | -1.3 | 3.5 | 3.6 | 1.35 | 3.29 | 3.0992 | None | [6 empty] | Persulfate (PS) / Sodium persulfate | 238.11 | 92 | 2.08 | -6.26 | 0.3 | 300 | 6.3 | 0.11 | 97.60549 | 3.5 | 25 |  |  |  |  | 0.0206017 |  | 0.9793983 | -0.02081688 |  | 47 | 1 | 0
Zhenlu Li JHM 2019 (Figure 3a) | Tetracycline (TC) | 182 | 444.44 | -1.3 | 3.5 | 3.6 | 1.35 | 3.29 | 3.0992 | None | [6 empty] | Persulfate (PS) / Sodium persulfate | 238.11 | 92 | 2.08 | -6.26 | 0.3 | 300 | 6.3 | 0.11 | 117.1272 | 3.5 | 25 |  |  |  |  | 0.02645122 |  | 0.9735488 | -0.02680735 |  | 47 | 1 | 0
Zhenlu Li JHM 2019 (Figure 3a) | Tetracycline (TC) | 182 | 444.44 | -1.3 | 3.5 | 3.6 | 1.35 | 3.29 | 3.0992 | CuFe2O4 |  |  | 24.82 | 0.1918 |  | 35.5 | Persulfate (PS) / Sodium persulfate | 238.11 | 92 | 2.08 | -6.26 | 0.3 | 300 | 6.3 | 0.11 | 1.132071 | 3.5 | 25 |  |  |  |  | -0.004746216 | 0.01187657 | 1.004746 | 0.004734988 |  | 48 | 1 | 0 | 8 | 0.01287912 | 0.9769366 | 1.084414
Zhenlu Li JHM 2019 (Figure 3a) | Tetracycline (TC) | 182 | 444.44 | -1.3 | 3.5 | 3.6 | 1.35 | 3.29 | 3.0992 | CuFe2O4 |  |  | 24.82 | 0.1918 |  | 35.5 | Persulfate (PS) / Sodium persulfate | 238.11 | 92 | 2.08 | -6.26 | 0.3 | 300 | 6.3 | 0.11 | 10.21192 | 3.5 | 25 |  |  |  |  | 0.09469561 |  | 0.9053044 | -0.09948405 |  | 48 | 1 | 0
Zhenlu Li JHM 2019 (Figure 3a) | Tetracycline (TC) | 182 | 444.44 | -1.3 | 3.5 | 3.6 | 1.35 | 3.29 | 3.0992 | CuFe2O4 |  |  | 24.82 | 0.1918 |  | 35.5 | Persulfate (PS) / Sodium persulfate | 238.11 | 92 | 2.08 | -6.26 | 0.3 | 300 | 6.3 | 0.11 | 19.51877 | 3.5 | 25 |  |  |  |  | 0.1785387 |  | 0.8214613 | -0.1966705 |  | 48 | 1 | 0
Zhenlu Li JHM 2019 (Figure 3a) | Tetracycline (TC) | 182 | 444.44 | -1.3 | 3.5 | 3.6 | 1.35 | 3.29 | 3.0992 | CuFe2O4 |  |  | 24.82 | 0.1918 |  | 35.5 | Persulfate (PS) / Sodium persulfate | 238.11 | 92 | 2.08 | -6.26 | 0.3 | 300 | 6.3 | 0.11 | 39.26744 | 3.5 | 25 |  |  |  |  | 0.3813221 |  | 0.6186779 | -0.4801704 |  | 48 | 1 | 0
Zhenlu Li JHM 2019 (Figure 3a) | Tetracycline (TC) | 182 | 444.44 | -1.3 | 3.5 | 3.6 | 1.35 | 3.29 | 3.0992 | CuFe2O4 |  |  | 24.82 | 0.1918 |  | 35.5 | Persulfate (PS) / Sodium persulfate | 238.11 | 92 | 2.08 | -6.26 | 0.3 | 300 | 6.3 | 0.11 | 58.33513 | 3.5 | 25 |  |  |  |  | 0.5821555 |  | 0.4178445 | -0.872646 |  | 48 | 1 | 0
Zhenlu Li JHM 2019 (Figure 3a) | Tetracycline (TC) | 182 | 444.44 | -1.3 | 3.5 | 3.6 | 1.35 | 3.29 | 3.0992 | CuFe2O4 |  |  | 24.82 | 0.1918 |  | 35.5 | Persulfate (PS) / Sodium persulfate | 238.11 | 92 | 2.08 | -6.26 | 0.3 | 300 | 6.3 | 0.11 | 77.62981 | 3.5 | 25 |  |  |  |  | 0.6679485 |  | 0.3320515 | -1.102465 |  | 48 | 1 | 0
Zhenlu Li JHM 2019 (Figure 3a) | Tetracycline (TC) | 182 | 444.44 | -1.3 | 3.5 | 3.6 | 1.35 | 3.29 | 3.0992 | CuFe2O4 |  |  | 24.82 | 0.1918 |  | 35.5 | Persulfate (PS) / Sodium persulfate | 238.11 | 92 | 2.08 | -6.26 | 0.3 | 300 | 6.3 | 0.11 | 97.37849 | 3.5 | 25 |  |  |  |  | 0.7205942 |  | 0.2794058 | -1.27509 |  | 48 | 1 | 0
Zhenlu Li JHM 2019 (Figure 3a) | Tetracycline (TC) | 182 | 444.44 | -1.3 | 3.5 | 3.6 | 1.35 | 3.29 | 3.0992 | CuFe2O4 |  |  | 24.82 | 0.1918 |  | 35.5 | Persulfate (PS) / Sodium persulfate | 238.11 | 92 | 2.08 | -6.26 | 0.3 | 300 | 6.3 | 0.11 | 116.9002 | 3.5 | 25 |  |  |  |  | 0.7459421 |  | 0.2540579 | -1.370193 |  | 48 | 1 | 0
Zhenlu Li JHM 2019 (Figure 3a) | Tetracycline (TC) | 182 | 444.44 | -1.3 | 3.5 | 3.6 | 1.35 | 3.29 | 3.0992 | Cu/CuFe2O4 |  |  | 13.98 | 0.021 | 7.45 | 40 | Persulfate (PS) / Sodium persulfate | 238.11 | 92 | 2.08 | -6.26 | 0.3 | 300 | 6.3 | 0.11 | 1.359067 | 3.5 | 25 |  |  |  |  | -0.004746216 | 0.01303384 | 1.004746 | 0.004734988 |  | 49 | 1 | 0 | 8 | 0.009425145 | 0.667601 | 0.7231288
Zhenlu Li JHM 2019 (Figure 3a) | Tetracycline (TC) | 182 | 444.44 | -1.3 | 3.5 | 3.6 | 1.35 | 3.29 | 3.0992 | Cu/CuFe2O4 |  |  | 13.98 | 0.021 | 7.45 | 40 | Persulfate (PS) / Sodium persulfate | 238.11 | 92 | 2.08 | -6.26 | 0.3 | 300 | 6.3 | 0.11 | 10.43892 | 3.5 | 25 |  |  |  |  | 0.5568076 |  | 0.4431924 | -0.8137514 |  | 49 | 1 | 0
Zhenlu Li JHM 2019 (Figure 3a) | Tetracycline (TC) | 182 | 444.44 | -1.3 | 3.5 | 3.6 | 1.35 | 3.29 | 3.0992 | Cu/CuFe2O4 |  |  | 13.98 | 0.021 | 7.45 | 40 | Persulfate (PS) / Sodium persulfate | 238.11 | 92 | 2.08 | -6.26 | 0.3 | 300 | 6.3 | 0.11 | 20.42675 | 3.5 | 25 |  |  |  |  | 0.6348012 |  | 0.3651988 | -1.007313 |  | 49 | 1 | 0
Zhenlu Li JHM 2019 (Figure 3a) | Tetracycline (TC) | 182 | 444.44 | -1.3 | 3.5 | 3.6 | 1.35 | 3.29 | 3.0992 | Cu/CuFe2O4 |  |  | 13.98 | 0.021 | 7.45 | 40 | Persulfate (PS) / Sodium persulfate | 238.11 | 92 | 2.08 | -6.26 | 0.3 | 300 | 6.3 | 0.11 | 39.04045 | 3.5 | 25 |  |  |  |  | 0.6932964 |  | 0.3067036 | -1.181874 |  | 49 | 1 | 0
Zhenlu Li JHM 2019 (Figure 3a) | Tetracycline (TC) | 182 | 444.44 | -1.3 | 3.5 | 3.6 | 1.35 | 3.29 | 3.0992 | Cu/CuFe2O4 |  |  | 13.98 | 0.021 | 7.45 | 40 | Persulfate (PS) / Sodium persulfate | 238.11 | 92 | 2.08 | -6.26 | 0.3 | 300 | 6.3 | 0.11 | 59.01612 | 3.5 | 25 |  |  |  |  | 0.7283935 |  | 0.2716065 | -1.303401 |  | 49 | 1 | 0
Zhenlu Li JHM 2019 (Figure 3a) | Tetracycline (TC) | 182 | 444.44 | -1.3 | 3.5 | 3.6 | 1.35 | 3.29 | 3.0992 | Cu/CuFe2O4 |  |  | 13.98 | 0.021 | 7.45 | 40 | Persulfate (PS) / Sodium persulfate | 238.11 | 92 | 2.08 | -6.26 | 0.3 | 300 | 6.3 | 0.11 | 78.08381 | 3.5 | 25 |  |  |  |  | 0.7322932 |  | 0.2677068 | -1.317863 |  | 49 | 1 | 0
Zhenlu Li JHM 2019 (Figure 3a) | Tetracycline (TC) | 182 | 444.44 | -1.3 | 3.5 | 3.6 | 1.35 | 3.29 | 3.0992 | Cu/CuFe2O4 |  |  | 13.98 | 0.021 | 7.45 | 40 | Persulfate (PS) / Sodium persulfate | 238.11 | 92 | 2.08 | -6.26 | 0.3 | 300 | 6.3 | 0.11 | 97.60549 | 3.5 | 25 |  |  |  |  | 0.7576411 |  | 0.2423589 | -1.417336 |  | 49 | 1 | 0
Zhenlu Li JHM 2019 (Figure 3a) | Tetracycline (TC) | 182 | 444.44 | -1.3 | 3.5 | 3.6 | 1.35 | 3.29 | 3.0992 | Cu/CuFe2O4 |  |  | 13.98 | 0.021 | 7.45 | 40 | Persulfate (PS) / Sodium persulfate | 238.11 | 92 | 2.08 | -6.26 | 0.3 | 300 | 6.3 | 0.11 | 116.9002 | 3.5 | 25 |  |  |  |  | 0.7771395 |  | 0.2228605 | -1.501209 |  | 49 | 1 | 0
Zhenlu Li JHM 2019 (Figure 3b) | Tetracycline (TC) | 182 | 444.44 | -1.3 | 3.5 | 3.6 | 1.35 | 3.29 | 3.0992 | None | [6 empty] | Persulfate (PS) / Sodium persulfate | 238.11 | 92 | 2.08 | -6.26 | 0.3 | 300 | 6.3 | 0.11 | -0.1053125 | 7 | 25 |  |  |  |  | 0.00679371 | 0.0003512063 | 0.9932063 | -0.006816893 |  | 50 | 1 | 0 | 8 | 0.0002874656 | 0.9287388 | 0.8185093
Zhenlu Li JHM 2019 (Figure 3b) | Tetracycline (TC) | 182 | 444.44 | -1.3 | 3.5 | 3.6 | 1.35 | 3.29 | 3.0992 | None | [6 empty] | Persulfate (PS) / Sodium persulfate | 238.11 | 92 | 2.08 | -6.26 | 0.3 | 300 | 6.3 | 0.11 | 10.51667 | 7 | 25 |  |  |  |  | 0.01834466 |  | 0.9816553 | -0.01851501 |  | 50 | 1 | 0
Zhenlu Li JHM 2019 (Figure 3b) | Tetracycline (TC) | 182 | 444.44 | -1.3 | 3.5 | 3.6 | 1.35 | 3.29 | 3.0992 | None | [6 empty] | Persulfate (PS) / Sodium persulfate | 238.11 | 92 | 2.08 | -6.26 | 0.3 | 300 | 6.3 | 0.11 | 20.89725 | 7 | 25 |  |  |  |  | 0.02412013 |  | 0.9758799 | -0.02441579 |  | 50 | 1 | 0
Zhenlu Li JHM 2019 (Figure 3b) | Tetracycline (TC) | 182 | 444.44 | -1.3 | 3.5 | 3.6 | 1.35 | 3.29 | 3.0992 | None | [6 empty] | Persulfate (PS) / Sodium persulfate | 238.11 | 92 | 2.08 | -6.26 | 0.3 | 300 | 6.3 | 0.11 | 41.41699 | 7 | 25 |  |  |  |  | 0.02412013 |  | 0.9758799 | -0.02441579 |  | 50 | 1 | 0
Zhenlu Li JHM 2019 (Figure 3b) | Tetracycline (TC) | 182 | 444.44 | -1.3 | 3.5 | 3.6 | 1.35 | 3.29 | 3.0992 | None | [6 empty] | Persulfate (PS) / Sodium persulfate | 238.11 | 92 | 2.08 | -6.26 | 0.3 | 300 | 6.3 | 0.11 | 61.93673 | 7 | 25 |  |  |  |  | 0.03182077 |  | 0.9681792 | -0.03233805 |  | 50 | 1 | 0
Zhenlu Li JHM 2019 (Figure 3b) | Tetracycline (TC) | 182 | 444.44 | -1.3 | 3.5 | 3.6 | 1.35 | 3.29 | 3.0992 | None | [6 empty] | Persulfate (PS) / Sodium persulfate | 238.11 | 92 | 2.08 | -6.26 | 0.3 | 300 | 6.3 | 0.11 | 82.45647 | 7 | 25 |  |  |  |  | 0.03374593 |  | 0.9662541 | -0.03432846 |  | 50 | 1 | 0
Zhenlu Li JHM 2019 (Figure 3b) | Tetracycline (TC) | 182 | 444.44 | -1.3 | 3.5 | 3.6 | 1.35 | 3.29 | 3.0992 | None | [6 empty] | Persulfate (PS) / Sodium persulfate | 238.11 | 92 | 2.08 | -6.26 | 0.3 | 300 | 6.3 | 0.11 | 103.459 | 7 | 25 |  |  |  |  | 0.0395214 |  | 0.9604786 | -0.04032358 |  | 50 | 1 | 0
Zhenlu Li JHM 2019 (Figure 3b) | Tetracycline (TC) | 182 | 444.44 | -1.3 | 3.5 | 3.6 | 1.35 | 3.29 | 3.0992 | None | [6 empty] | Persulfate (PS) / Sodium persulfate | 238.11 | 92 | 2.08 | -6.26 | 0.3 | 300 | 6.3 | 0.11 | 123.9788 | 7 | 25 |  |  |  |  | 0.04914719 |  | 0.9508528 | -0.050396 |  | 50 | 1 | 0
Zhenlu Li JHM 2019 (Figure 3b) | Tetracycline (TC) | 182 | 444.44 | -1.3 | 3.5 | 3.6 | 1.35 | 3.29 | 3.0992 | CuFe2O4 |  |  | 24.82 | 0.1918 |  | 35.5 | Persulfate (PS) / Sodium persulfate | 238.11 | 92 | 2.08 | -6.26 | 0.3 | 300 | 6.3 | 0.11 | 0.377505 | 7 | 25 |  |  |  |  | 0.008718869 | 0.000842212 | 0.9912811 | -0.0087571 |  | 51 | 1 | 0 | 8 | 0.0007039603 | 0.9137613 | 0.8358469
Zhenlu Li JHM 2019 (Figure 3b) | Tetracycline (TC) | 182 | 444.44 | -1.3 | 3.5 | 3.6 | 1.35 | 3.29 | 3.0992 | CuFe2O4 |  |  | 24.82 | 0.1918 |  | 35.5 | Persulfate (PS) / Sodium persulfate | 238.11 | 92 | 2.08 | -6.26 | 0.3 | 300 | 6.3 | 0.11 | 10.51667 | 7 | 25 |  |  |  |  | 0.04337172 |  | 0.9566283 | -0.04434038 |  | 51 | 1 | 0
Zhenlu Li JHM 2019 (Figure 3b) | Tetracycline (TC) | 182 | 444.44 | -1.3 | 3.5 | 3.6 | 1.35 | 3.29 | 3.0992 | CuFe2O4 |  |  | 24.82 | 0.1918 |  | 35.5 | Persulfate (PS) / Sodium persulfate | 238.11 | 92 | 2.08 | -6.26 | 0.3 | 300 | 6.3 | 0.11 | 20.17302 | 7 | 25 |  |  |  |  | 0.04722203 |  | 0.952778 | -0.04837339 |  | 51 | 1 | 0
Zhenlu Li JHM 2019 (Figure 3b) | Tetracycline (TC) | 182 | 444.44 | -1.3 | 3.5 | 3.6 | 1.35 | 3.29 | 3.0992 | CuFe2O4 |  |  | 24.82 | 0.1918 |  | 35.5 | Persulfate (PS) / Sodium persulfate | 238.11 | 92 | 2.08 | -6.26 | 0.3 | 300 | 6.3 | 0.11 | 41.17558 | 7 | 25 |  |  |  |  | 0.04722203 |  | 0.952778 | -0.04837339 |  | 51 | 1 | 0
Zhenlu Li JHM 2019 (Figure 3b) | Tetracycline (TC) | 182 | 444.44 | -1.3 | 3.5 | 3.6 | 1.35 | 3.29 | 3.0992 | CuFe2O4 |  |  | 24.82 | 0.1918 |  | 35.5 | Persulfate (PS) / Sodium persulfate | 238.11 | 92 | 2.08 | -6.26 | 0.3 | 300 | 6.3 | 0.11 | 62.17814 | 7 | 25 |  |  |  |  | 0.05684782 |  | 0.9431522 | -0.05852764 |  | 51 | 1 | 0
Zhenlu Li JHM 2019 (Figure 3b) | Tetracycline (TC) | 182 | 444.44 | -1.3 | 3.5 | 3.6 | 1.35 | 3.29 | 3.0992 | CuFe2O4 |  |  | 24.82 | 0.1918 |  | 35.5 | Persulfate (PS) / Sodium persulfate | 238.11 | 92 | 2.08 | -6.26 | 0.3 | 300 | 6.3 | 0.11 | 82.21506 | 7 | 25 |  |  |  |  | 0.07224909 |  | 0.9277509 | -0.074992 |  | 51 | 1 | 0
Zhenlu Li JHM 2019 (Figure 3b) | Tetracycline (TC) | 182 | 444.44 | -1.3 | 3.5 | 3.6 | 1.35 | 3.29 | 3.0992 | CuFe2O4 |  |  | 24.82 | 0.1918 |  | 35.5 | Persulfate (PS) / Sodium persulfate | 238.11 | 92 | 2.08 | -6.26 | 0.3 | 300 | 6.3 | 0.11 | 103.7004 | 7 | 25 |  |  |  |  | 0.09535099 |  | 0.904649 | -0.1002082 |  | 51 | 1 | 0
Zhenlu Li JHM 2019 (Figure 3b) | Tetracycline (TC) | 182 | 444.44 | -1.3 | 3.5 | 3.6 | 1.35 | 3.29 | 3.0992 | CuFe2O4 |  |  | 24.82 | 0.1918 |  | 35.5 | Persulfate (PS) / Sodium persulfate | 238.11 | 92 | 2.08 | -6.26 | 0.3 | 300 | 6.3 | 0.11 | 124.2202 | 7 | 25 |  |  |  |  | 0.1069019 |  | 0.8930981 | -0.1130589 |  | 51 | 1 | 0
Zhenlu Li JHM 2019 (Figure 3b) | Tetracycline (TC) | 182 | 444.44 | -1.3 | 3.5 | 3.6 | 1.35 | 3.29 | 3.0992 | Cu/CuFe2O4 |  |  | 13.98 | 0.021 | 7.45 | 40 | Persulfate (PS) / Sodium persulfate | 238.11 | 92 | 2.08 | -6.26 | 0.3 | 300 | 6.3 | 0.11 | 0.377505 | 7 | 25 |  |  |  |  | 0.008718869 | 0.01139496 | 0.9912811 | -0.0087571 |  | 52 | 1 | 0 | 8 | 0.009030167 | 0.7256641 | 0.7924704
Zhenlu Li JHM 2019 (Figure 3b) | Tetracycline (TC) | 182 | 444.44 | -1.3 | 3.5 | 3.6 | 1.35 | 3.29 | 3.0992 | Cu/CuFe2O4 |  |  | 13.98 | 0.021 | 7.45 | 40 | Persulfate (PS) / Sodium persulfate | 238.11 | 92 | 2.08 | -6.26 | 0.3 | 300 | 6.3 | 0.11 | 10.03385 | 7 | 25 |  |  |  |  | 0.472682 |  | 0.527318 | -0.6399515 |  | 52 | 1 | 0
Zhenlu Li JHM 2019 (Figure 3b) | Tetracycline (TC) | 182 | 444.44 | -1.3 | 3.5 | 3.6 | 1.35 | 3.29 | 3.0992 | Cu/CuFe2O4 |  |  | 13.98 | 0.021 | 7.45 | 40 | Persulfate (PS) / Sodium persulfate | 238.11 | 92 | 2.08 | -6.26 | 0.3 | 300 | 6.3 | 0.11 | 20.41443 | 7 | 25 |  |  |  |  | 0.5862663 |  | 0.4137337 | -0.8825328 |  | 52 | 1 | 0
Zhenlu Li JHM 2019 (Figure 3b) | Tetracycline (TC) | 182 | 444.44 | -1.3 | 3.5 | 3.6 | 1.35 | 3.29 | 3.0992 | Cu/CuFe2O4 |  |  | 13.98 | 0.021 | 7.45 | 40 | Persulfate (PS) / Sodium persulfate | 238.11 | 92 | 2.08 | -6.26 | 0.3 | 300 | 6.3 | 0.11 | 40.93417 | 7 | 25 |  |  |  |  | 0.6825242 |  | 0.3174758 | -1.147354 |  | 52 | 1 | 0
Zhenlu Li JHM 2019 (Figure 3b) | Tetracycline (TC) | 182 | 444.44 | -1.3 | 3.5 | 3.6 | 1.35 | 3.29 | 3.0992 | Cu/CuFe2O4 |  |  | 13.98 | 0.021 | 7.45 | 40 | Persulfate (PS) / Sodium persulfate | 238.11 | 92 | 2.08 | -6.26 | 0.3 | 300 | 6.3 | 0.11 | 61.93673 | 7 | 25 |  |  |  |  | 0.7094765 |  | 0.2905235 | -1.236071 |  | 52 | 1 | 0
Zhenlu Li JHM 2019 (Figure 3b) | Tetracycline (TC) | 182 | 444.44 | -1.3 | 3.5 | 3.6 | 1.35 | 3.29 | 3.0992 | Cu/CuFe2O4 |  |  | 13.98 | 0.021 | 7.45 | 40 | Persulfate (PS) / Sodium persulfate | 238.11 | 92 | 2.08 | -6.26 | 0.3 | 300 | 6.3 | 0.11 | 82.69788 | 7 | 25 |  |  |  |  | 0.7268029 |  | 0.2731971 | -1.297562 |  | 52 | 1 | 0
Zhenlu Li JHM 2019 (Figure 3b) | Tetracycline (TC) | 182 | 444.44 | -1.3 | 3.5 | 3.6 | 1.35 | 3.29 | 3.0992 | Cu/CuFe2O4 |  |  | 13.98 | 0.021 | 7.45 | 40 | Persulfate (PS) / Sodium persulfate | 238.11 | 92 | 2.08 | -6.26 | 0.3 | 300 | 6.3 | 0.11 | 103.459 | 7 | 25 |  |  |  |  | 0.7479796 |  | 0.2520204 | -1.378245 |  | 52 | 1 | 0
Zhenlu Li JHM 2019 (Figure 3b) | Tetracycline (TC) | 182 | 444.44 | -1.3 | 3.5 | 3.6 | 1.35 | 3.29 | 3.0992 | Cu/CuFe2O4 |  |  | 13.98 | 0.021 | 7.45 | 40 | Persulfate (PS) / Sodium persulfate | 238.11 | 92 | 2.08 | -6.26 | 0.3 | 300 | 6.3 | 0.11 | 123.9788 | 7 | 25 |  |  |  |  | 0.7576054 |  | 0.2423946 | -1.417188 |  | 52 | 1 | 0
Zhenlu Li JHM 2019 (Figure 3c) | Tetracycline | 182 | 444.44 | -1.3 | 3.5 | 3.6 | 1.35 | 3.29 | 3.0992 | None | [6 empty] | Persulfate (PS) / Sodium persulfate | 238.11 | 92 | 2.08 | -6.26 | 0 | 0 | 6.3 | 0.11 | 0.01504425 | 11 | 25 |  |  |  |  | -0.00690832 | 0.008264387 | 1.006908 | 0.006884566 |  | 53 | 1 | 0 | 8 | 0.008972828 | 0.9829823 | 1.085722
Zhenlu Li JHM 2019 (Figure 3c) | Tetracycline | 182 | 444.44 | -1.3 | 3.5 | 3.6 | 1.35 | 3.29 | 3.0992 | None | [6 empty] | Persulfate (PS) / Sodium persulfate | 238.11 | 92 | 2.08 | -6.26 | 0 | 0 | 6.3 | 0.11 | 9.754867 | 11 | 25 |  |  |  |  | 0.04160731 |  | 0.9583927 | -0.04249767 |  | 53 | 1 | 0
Zhenlu Li JHM 2019 (Figure 3c) | Tetracycline | 182 | 444.44 | -1.3 | 3.5 | 3.6 | 1.35 | 3.29 | 3.0992 | None | [6 empty] | Persulfate (PS) / Sodium persulfate | 238.11 | 92 | 2.08 | -6.26 | 0 | 0 | 6.3 | 0.11 | 19.93186 | 11 | 25 |  |  |  |  | 0.07754481 |  | 0.9224552 | -0.08071647 |  | 53 | 1 | 0
Zhenlu Li JHM 2019 (Figure 3c) | Tetracycline | 182 | 444.44 | -1.3 | 3.5 | 3.6 | 1.35 | 3.29 | 3.0992 | None | [6 empty] | Persulfate (PS) / Sodium persulfate | 238.11 | 92 | 2.08 | -6.26 | 0 | 0 | 6.3 | 0.11 | 40.48938 | 11 | 25 |  |  |  |  | 0.1997323 |  | 0.8002677 | -0.222809 |  | 53 | 1 | 0
Zhenlu Li JHM 2019 (Figure 3c) | Tetracycline | 182 | 444.44 | -1.3 | 3.5 | 3.6 | 1.35 | 3.29 | 3.0992 | None | [6 empty] | Persulfate (PS) / Sodium persulfate | 238.11 | 92 | 2.08 | -6.26 | 0 | 0 | 6.3 | 0.11 | 60.43628 | 11 | 25 |  |  |  |  | 0.3524667 |  | 0.6475333 | -0.434585 |  | 53 | 1 | 0
Zhenlu Li JHM 2019 (Figure 3c) | Tetracycline | 182 | 444.44 | -1.3 | 3.5 | 3.6 | 1.35 | 3.29 | 3.0992 | None | [6 empty] | Persulfate (PS) / Sodium persulfate | 238.11 | 92 | 2.08 | -6.26 | 0 | 0 | 6.3 | 0.11 | 80.17965 | 11 | 25 |  |  |  |  | 0.5052011 |  | 0.4947989 | -0.7036038 |  | 53 | 1 | 0
Zhenlu Li JHM 2019 (Figure 3c) | Tetracycline | 182 | 444.44 | -1.3 | 3.5 | 3.6 | 1.35 | 3.29 | 3.0992 | None | [6 empty] | Persulfate (PS) / Sodium persulfate | 238.11 | 92 | 2.08 | -6.26 | 0 | 0 | 6.3 | 0.11 | 100.5336 | 11 | 25 |  |  |  |  | 0.5914511 |  | 0.4085489 | -0.8951436 |  | 53 | 1 | 0
Zhenlu Li JHM 2019 (Figure 3c) | Tetracycline | 182 | 444.44 | -1.3 | 3.5 | 3.6 | 1.35 | 3.29 | 3.0992 | None | [6 empty] | Persulfate (PS) / Sodium persulfate | 238.11 | 92 | 2.08 | -6.26 | 0 | 0 | 6.3 | 0.11 | 120.8876 | 11 | 25 |  |  |  |  | 0.6291854 |  | 0.3708146 | -0.9920532 |  | 53 | 1 | 0
Zhenlu Li JHM 2019 (Figure 3c) | Tetracycline | 182 | 444.44 | -1.3 | 3.5 | 3.6 | 1.35 | 3.29 | 3.0992 | CuFe2O4 |  |  | 24.82 | 0.1918 |  | 35.5 | Persulfate (PS) / Sodium persulfate | 238.11 | 92 | 2.08 | -6.26 | 0.3 | 300 | 6.3 | 0.11 | 0.3920354 | 11 | 25 |  |  |  |  | -0.00690832 | 0.01045384 | 1.006908 | 0.006884566 |  | 54 | 1 | 0 | 8 | 0.01072265 | 0.9155878 | 1.025715
Zhenlu Li JHM 2019 (Figure 3c) | Tetracycline | 182 | 444.44 | -1.3 | 3.5 | 3.6 | 1.35 | 3.29 | 3.0992 | CuFe2O4 |  |  | 24.82 | 0.1918 |  | 35.5 | Persulfate (PS) / Sodium persulfate | 238.11 | 92 | 2.08 | -6.26 | 0.3 | 300 | 6.3 | 0.11 | 10.36549 | 11 | 25 |  |  |  |  | 0.2051229 |  | 0.7948771 | -0.2295678 |  | 54 | 1 | 0
Zhenlu Li JHM 2019 (Figure 3c) | Tetracycline | 182 | 444.44 | -1.3 | 3.5 | 3.6 | 1.35 | 3.29 | 3.0992 | CuFe2O4 |  |  | 24.82 | 0.1918 |  | 35.5 | Persulfate (PS) / Sodium persulfate | 238.11 | 92 | 2.08 | -6.26 | 0.3 | 300 | 6.3 | 0.11 | 20.1354 | 11 | 25 |  |  |  |  | 0.3003573 |  | 0.6996427 | -0.3571855 |  | 54 | 1 | 0
Zhenlu Li JHM 2019 (Figure 3c) | Tetracycline | 182 | 444.44 | -1.3 | 3.5 | 3.6 | 1.35 | 3.29 | 3.0992 | CuFe2O4 |  |  | 24.82 | 0.1918 |  | 35.5 | Persulfate (PS) / Sodium persulfate | 238.11 | 92 | 2.08 | -6.26 | 0.3 | 300 | 6.3 | 0.11 | 39.87876 | 11 | 25 |  |  |  |  | 0.5249667 |  | 0.4750333 | -0.7443703 |  | 54 | 1 | 0
Zhenlu Li JHM 2019 (Figure 3c) | Tetracycline | 182 | 444.44 | -1.3 | 3.5 | 3.6 | 1.35 | 3.29 | 3.0992 | CuFe2O4 |  |  | 24.82 | 0.1918 |  | 35.5 | Persulfate (PS) / Sodium persulfate | 238.11 | 92 | 2.08 | -6.26 | 0.3 | 300 | 6.3 | 0.11 | 60.43628 | 11 | 25 |  |  |  |  | 0.6202011 |  | 0.3797989 | -0.9681133 |  | 54 | 1 | 0
Zhenlu Li JHM 2019 (Figure 3c) | Tetracycline | 182 | 444.44 | -1.3 | 3.5 | 3.6 | 1.35 | 3.29 | 3.0992 | CuFe2O4 |  |  | 24.82 | 0.1918 |  | 35.5 | Persulfate (PS) / Sodium persulfate | 238.11 | 92 | 2.08 | -6.26 | 0.3 | 300 | 6.3 | 0.11 | 80.17965 | 11 | 25 |  |  |  |  | 0.6848886 |  | 0.3151114 | -1.154829 |  | 54 | 1 | 0
Zhenlu Li JHM 2019 (Figure 3c) | Tetracycline | 182 | 444.44 | -1.3 | 3.5 | 3.6 | 1.35 | 3.29 | 3.0992 | CuFe2O4 |  |  | 24.82 | 0.1918 |  | 35.5 | Persulfate (PS) / Sodium persulfate | 238.11 | 92 | 2.08 | -6.26 | 0.3 | 300 | 6.3 | 0.11 | 99.92301 | 11 | 25 |  |  |  |  | 0.7046542 |  | 0.2953458 | -1.219608 |  | 54 | 1 | 0
Zhenlu Li JHM 2019 (Figure 3c) | Tetracycline | 182 | 444.44 | -1.3 | 3.5 | 3.6 | 1.35 | 3.29 | 3.0992 | CuFe2O4 |  |  | 24.82 | 0.1918 |  | 35.5 | Persulfate (PS) / Sodium persulfate | 238.11 | 92 | 2.08 | -6.26 | 0.3 | 300 | 6.3 | 0.11 | 120.0735 | 11 | 25 |  |  |  |  | 0.7118417 |  | 0.2881583 | -1.244245 |  | 54 | 1 | 0
Zhenlu Li JHM 2019 (Figure 3c) | Tetracycline | 182 | 444.44 | -1.3 | 3.5 | 3.6 | 1.35 | 3.29 | 3.0992 | Cu/CuFe2O4 |  |  | 13.98 | 0.021 | 7.45 | 40 | Persulfate (PS) / Sodium persulfate | 238.11 | 92 | 2.08 | -6.26 | 0.3 | 300 | 6.3 | 0.11 | 0.799115 | 11 | 25 |  |  |  |  | -0.00690832 | 0.01684497 | 1.006908 | 0.006884566 |  | 55 | 1 | 0 | 8 | 0.01214501 | 0.8579655 | 0.7209873
Zhenlu Li JHM 2019 (Figure 3c) | Tetracycline | 182 | 444.44 | -1.3 | 3.5 | 3.6 | 1.35 | 3.29 | 3.0992 | Cu/CuFe2O4 |  |  | 13.98 | 0.021 | 7.45 | 40 | Persulfate (PS) / Sodium persulfate | 238.11 | 92 | 2.08 | -6.26 | 0.3 | 300 | 6.3 | 0.11 | 9.958407 | 11 | 25 |  |  |  |  | 0.4890292 |  | 0.5109708 | -0.6714428 |  | 55 | 1 | 0
Zhenlu Li JHM 2019 (Figure 3c) | Tetracycline | 182 | 444.44 | -1.3 | 3.5 | 3.6 | 1.35 | 3.29 | 3.0992 | Cu/CuFe2O4 |  |  | 13.98 | 0.021 | 7.45 | 40 | Persulfate (PS) / Sodium persulfate | 238.11 | 92 | 2.08 | -6.26 | 0.3 | 300 | 6.3 | 0.11 | 19.93186 | 11 | 25 |  |  |  |  | 0.5644979 |  | 0.4355021 | -0.8312557 |  | 55 | 1 | 0
Zhenlu Li JHM 2019 (Figure 3c) | Tetracycline | 182 | 444.44 | -1.3 | 3.5 | 3.6 | 1.35 | 3.29 | 3.0992 | Cu/CuFe2O4 |  |  | 13.98 | 0.021 | 7.45 | 40 | Persulfate (PS) / Sodium persulfate | 238.11 | 92 | 2.08 | -6.26 | 0.3 | 300 | 6.3 | 0.11 | 40.0823 | 11 | 25 |  |  |  |  | 0.6363729 |  | 0.3636271 | -1.011626 |  | 55 | 1 | 0
Zhenlu Li JHM 2019 (Figure 3c) | Tetracycline | 182 | 444.44 | -1.3 | 3.5 | 3.6 | 1.35 | 3.29 | 3.0992 | Cu/CuFe2O4 |  |  | 13.98 | 0.021 | 7.45 | 40 | Persulfate (PS) / Sodium persulfate | 238.11 | 92 | 2.08 | -6.26 | 0.3 | 300 | 6.3 | 0.11 | 60.0292 | 11 | 25 |  |  |  |  | 0.7387948 |  | 0.2612052 | -1.342449 |  | 55 | 1 | 0
Zhenlu Li JHM 2019 (Figure 3c) | Tetracycline | 182 | 444.44 | -1.3 | 3.5 | 3.6 | 1.35 | 3.29 | 3.0992 | Cu/CuFe2O4 |  |  | 13.98 | 0.021 | 7.45 | 40 | Persulfate (PS) / Sodium persulfate | 238.11 | 92 | 2.08 | -6.26 | 0.3 | 300 | 6.3 | 0.11 | 79.77257 | 11 | 25 |  |  |  |  | 0.7621542 |  | 0.2378458 | -1.436133 |  | 55 | 1 | 0
Zhenlu Li JHM 2019 (Figure 3c) | Tetracycline | 182 | 444.44 | -1.3 | 3.5 | 3.6 | 1.35 | 3.29 | 3.0992 | Cu/CuFe2O4 |  |  | 13.98 | 0.021 | 7.45 | 40 | Persulfate (PS) / Sodium persulfate | 238.11 | 92 | 2.08 | -6.26 | 0.3 | 300 | 6.3 | 0.11 | 100.1265 | 11 | 25 |  |  |  |  | 0.8070761 |  | 0.1929239 | -1.645459 |  | 55 | 1 | 0
Zhenlu Li JHM 2019 (Figure 3c) | Tetracycline | 182 | 444.44 | -1.3 | 3.5 | 3.6 | 1.35 | 3.29 | 3.0992 | Cu/CuFe2O4 |  |  | 13.98 | 0.021 | 7.45 | 40 | Persulfate (PS) / Sodium persulfate | 238.11 | 92 | 2.08 | -6.26 | 0.3 | 300 | 6.3 | 0.11 | 120.277 | 11 | 25 |  |  |  |  | 0.8142636 |  | 0.1857364 | -1.683427 |  | 55 | 1 | 0
Zhenlu Li JHM 2019 (Figure 4a) | Tetracycline | 182 | 444.44 | -1.3 | 3.5 | 3.6 | 1.35 | 3.29 | 3.0992 | Cu/CuFe2O4 |  |  | 13.98 | 0.021 | 7.45 | 40 | Persulfate (PS) / Sodium persulfate | 238.11 | 92 | 2.08 | -6.26 | 0.3 | 300 | 6.3 | 0.11 | -0.0004887701 | 11 | 25 |  |  |  |  | 0.009377072 | 0.01400446 | 0.9906229 | -0.009421313 |  | 56 | 1 | 0 | 8 | 0.01217404 | 0.8668069 | 0.8692972
Zhenlu Li JHM 2019 (Figure 4a) | Tetracycline | 182 | 444.44 | -1.3 | 3.5 | 3.6 | 1.35 | 3.29 | 3.0992 | Cu/CuFe2O4 |  |  | 13.98 | 0.021 | 7.45 | 40 | Persulfate (PS) / Sodium persulfate | 238.11 | 92 | 2.08 | -6.26 | 0.3 | 300 | 6.3 | 0.11 | 10.2072 | 11 | 25 |  |  |  |  | 0.4938771 |  | 0.5061229 | -0.6809757 |  | 56 | 1 | 0
Zhenlu Li JHM 2019 (Figure 4a) | Tetracycline | 182 | 444.44 | -1.3 | 3.5 | 3.6 | 1.35 | 3.29 | 3.0992 | Cu/CuFe2O4 |  |  | 13.98 | 0.021 | 7.45 | 40 | Persulfate (PS) / Sodium persulfate | 238.11 | 92 | 2.08 | -6.26 | 0.3 | 300 | 6.3 | 0.11 | 20.52259 | 11 | 25 |  |  |  |  | 0.5690437 |  | 0.4309563 | -0.8417487 |  | 56 | 1 | 0
Zhenlu Li JHM 2019 (Figure 4a) | Tetracycline | 182 | 444.44 | -1.3 | 3.5 | 3.6 | 1.35 | 3.29 | 3.0992 | Cu/CuFe2O4 |  |  | 13.98 | 0.021 | 7.45 | 40 | Persulfate (PS) / Sodium persulfate | 238.11 | 92 | 2.08 | -6.26 | 0.3 | 300 | 6.3 | 0.11 | 40.33797 | 11 | 25 |  |  |  |  | 0.6334437 |  | 0.3665563 | -1.003603 |  | 56 | 1 | 0
Zhenlu Li JHM 2019 (Figure 4a) | Tetracycline | 182 | 444.44 | -1.3 | 3.5 | 3.6 | 1.35 | 3.29 | 3.0992 | Cu/CuFe2O4 |  |  | 13.98 | 0.021 | 7.45 | 40 | Persulfate (PS) / Sodium persulfate | 238.11 | 92 | 2.08 | -6.26 | 0.3 | 300 | 6.3 | 0.11 | 60.63028 | 11 | 25 |  |  |  |  | 0.7468771 |  | 0.2531229 | -1.37388 |  | 56 | 1 | 0
Zhenlu Li JHM 2019 (Figure 4a) | Tetracycline | 182 | 444.44 | -1.3 | 3.5 | 3.6 | 1.35 | 3.29 | 3.0992 | Cu/CuFe2O4 |  |  | 13.98 | 0.021 | 7.45 | 40 | Persulfate (PS) / Sodium persulfate | 238.11 | 92 | 2.08 | -6.26 | 0.3 | 300 | 6.3 | 0.11 | 80.44567 | 11 | 25 |  |  |  |  | 0.7683437 |  | 0.2316563 | -1.462501 |  | 56 | 1 | 0
Zhenlu Li JHM 2019 (Figure 4a) | Tetracycline | 182 | 444.44 | -1.3 | 3.5 | 3.6 | 1.35 | 3.29 | 3.0992 | Cu/CuFe2O4 |  |  | 13.98 | 0.021 | 7.45 | 40 | Persulfate (PS) / Sodium persulfate | 238.11 | 92 | 2.08 | -6.26 | 0.3 | 300 | 6.3 | 0.11 | 101.0226 | 11 | 25 |  |  |  |  | 0.8097771 |  | 0.1902229 | -1.659559 |  | 56 | 1 | 0
Zhenlu Li JHM 2019 (Figure 4a) | Tetracycline | 182 | 444.44 | -1.3 | 3.5 | 3.6 | 1.35 | 3.29 | 3.0992 | Cu/CuFe2O4 |  |  | 13.98 | 0.021 | 7.45 | 40 | Persulfate (PS) / Sodium persulfate | 238.11 | 92 | 2.08 | -6.26 | 0.3 | 300 | 6.3 | 0.11 | 121.3687 | 11 | 25 |  |  |  |  | 0.8189771 |  | 0.1810229 | -1.709132 |  | 56 | 1 | 0
Zhenlu Li JHM 2019 (Figure 4a) | Tetracycline | 182 | 444.44 | -1.3 | 3.5 | 3.6 | 1.35 | 3.29 | 3.0992 | Cu/CuFe2O4 |  |  | 13.98 | 0.021 | 7.45 | 40 | Persulfate (PS) / Sodium persulfate | 238.11 | 92 | 2.08 | -6.26 | 0.3 | 300 | 6.3 | 0.11 | 0.231258 | 9.44 | 25 |  |  |  |  | 0.009343738 | 0.01235363 | 0.9906563 | -0.009387665 |  | 57 | 1 | 0 | 8 | 0.008785483 | 0.6252498 | 0.711166
Zhenlu Li JHM 2019 (Figure 4a) | Tetracycline | 182 | 444.44 | -1.3 | 3.5 | 3.6 | 1.35 | 3.29 | 3.0992 | Cu/CuFe2O4 |  |  | 13.98 | 0.021 | 7.45 | 40 | Persulfate (PS) / Sodium persulfate | 238.11 | 92 | 2.08 | -6.26 | 0.3 | 300 | 6.3 | 0.11 | 9.853357 | 9.44 | 25 |  |  |  |  | 0.5828104 |  | 0.4171896 | -0.8742145 |  | 57 | 1 | 0
Zhenlu Li JHM 2019 (Figure 4a) | Tetracycline | 182 | 444.44 | -1.3 | 3.5 | 3.6 | 1.35 | 3.29 | 3.0992 | Cu/CuFe2O4 |  |  | 13.98 | 0.021 | 7.45 | 40 | Persulfate (PS) / Sodium persulfate | 238.11 | 92 | 2.08 | -6.26 | 0.3 | 300 | 6.3 | 0.11 | 20.1149 | 9.44 | 25 |  |  |  |  | 0.6548771 |  | 0.3451229 | -1.063855 |  | 57 | 1 | 0
Zhenlu Li JHM 2019 (Figure 4a) | Tetracycline | 182 | 444.44 | -1.3 | 3.5 | 3.6 | 1.35 | 3.29 | 3.0992 | Cu/CuFe2O4 |  |  | 13.98 | 0.021 | 7.45 | 40 | Persulfate (PS) / Sodium persulfate | 238.11 | 92 | 2.08 | -6.26 | 0.3 | 300 | 6.3 | 0.11 | 40.28413 | 9.44 | 25 |  |  |  |  | 0.7162104 |  | 0.2837896 | -1.259522 |  | 57 | 1 | 0
Zhenlu Li JHM 2019 (Figure 4a) | Tetracycline | 182 | 444.44 | -1.3 | 3.5 | 3.6 | 1.35 | 3.29 | 3.0992 | Cu/CuFe2O4 |  |  | 13.98 | 0.021 | 7.45 | 40 | Persulfate (PS) / Sodium persulfate | 238.11 | 92 | 2.08 | -6.26 | 0.3 | 300 | 6.3 | 0.11 | 60.27643 | 9.44 | 25 |  |  |  |  | 0.7361437 |  | 0.2638563 | -1.332351 |  | 57 | 1 | 0
Zhenlu Li JHM 2019 (Figure 4a) | Tetracycline | 182 | 444.44 | -1.3 | 3.5 | 3.6 | 1.35 | 3.29 | 3.0992 | Cu/CuFe2O4 |  |  | 13.98 | 0.021 | 7.45 | 40 | Persulfate (PS) / Sodium persulfate | 238.11 | 92 | 2.08 | -6.26 | 0.3 | 300 | 6.3 | 0.11 | 80.62259 | 9.44 | 25 |  |  |  |  | 0.7514771 |  | 0.2485229 | -1.39222 |  | 57 | 1 | 0
Zhenlu Li JHM 2019 (Figure 4a) | Tetracycline | 182 | 444.44 | -1.3 | 3.5 | 3.6 | 1.35 | 3.29 | 3.0992 | Cu/CuFe2O4 |  |  | 13.98 | 0.021 | 7.45 | 40 | Persulfate (PS) / Sodium persulfate | 238.11 | 92 | 2.08 | -6.26 | 0.3 | 300 | 6.3 | 0.11 | 100.7918 | 9.44 | 25 |  |  |  |  | 0.7622104 |  | 0.2377896 | -1.436369 |  | 57 | 1 | 0
Zhenlu Li JHM 2019 (Figure 4a) | Tetracycline | 182 | 444.44 | -1.3 | 3.5 | 3.6 | 1.35 | 3.29 | 3.0992 | Cu/CuFe2O4 |  |  | 13.98 | 0.021 | 7.45 | 40 | Persulfate (PS) / Sodium persulfate | 238.11 | 92 | 2.08 | -6.26 | 0.3 | 300 | 6.3 | 0.11 | 121.138 | 9.44 | 25 |  |  |  |  | 0.7775437 |  | 0.2224563 | -1.503025 |  | 57 | 1 | 0
Zhenlu Li JHM 2019 (Figure 4a) | Tetracycline | 182 | 444.44 | -1.3 | 3.5 | 3.6 | 1.35 | 3.29 | 3.0992 | Cu/CuFe2O4 |  |  | 13.98 | 0.021 | 7.45 | 40 | Persulfate (PS) / Sodium persulfate | 238.11 | 92 | 2.08 | -6.26 | 0.3 | 300 | 6.3 | 0.11 | 0.2114533 | 7 | 25 |  |  |  |  | 0.01375793 | 0.01160281 | 0.9862421 | -0.01385345 |  | 58 | 1 | 0 | 8 | 0.009379025 | 0.7330816 | 0.8083409
Zhenlu Li JHM 2019 (Figure 4a) | Tetracycline | 182 | 444.44 | -1.3 | 3.5 | 3.6 | 1.35 | 3.29 | 3.0992 | Cu/CuFe2O4 |  |  | 13.98 | 0.021 | 7.45 | 40 | Persulfate (PS) / Sodium persulfate | 238.11 | 92 | 2.08 | -6.26 | 0.3 | 300 | 6.3 | 0.11 | 10.05103 | 7 | 25 |  |  |  |  | 0.4693371 |  | 0.5306629 | -0.6336283 |  | 58 | 1 | 0
Zhenlu Li JHM 2019 (Figure 4a) | Tetracycline | 182 | 444.44 | -1.3 | 3.5 | 3.6 | 1.35 | 3.29 | 3.0992 | Cu/CuFe2O4 |  |  | 13.98 | 0.021 | 7.45 | 40 | Persulfate (PS) / Sodium persulfate | 238.11 | 92 | 2.08 | -6.26 | 0.3 | 300 | 6.3 | 0.11 | 20.13565 | 7 | 25 |  |  |  |  | 0.5889371 |  | 0.4110629 | -0.889009 |  | 58 | 1 | 0
Zhenlu Li JHM 2019 (Figure 4a) | Tetracycline | 182 | 444.44 | -1.3 | 3.5 | 3.6 | 1.35 | 3.29 | 3.0992 | Cu/CuFe2O4 |  |  | 13.98 | 0.021 | 7.45 | 40 | Persulfate (PS) / Sodium persulfate | 238.11 | 92 | 2.08 | -6.26 | 0.3 | 300 | 6.3 | 0.11 | 40.65873 | 7 | 25 |  |  |  |  | 0.6794038 |  | 0.3205962 | -1.137573 |  | 58 | 1 | 0
Zhenlu Li JHM 2019 (Figure 4a) | Tetracycline | 182 | 444.44 | -1.3 | 3.5 | 3.6 | 1.35 | 3.29 | 3.0992 | Cu/CuFe2O4 |  |  | 13.98 | 0.021 | 7.45 | 40 | Persulfate (PS) / Sodium persulfate | 238.11 | 92 | 2.08 | -6.26 | 0.3 | 300 | 6.3 | 0.11 | 60.29719 | 7 | 25 |  |  |  |  | 0.7085371 |  | 0.2914629 | -1.232843 |  | 58 | 1 | 0
Zhenlu Li JHM 2019 (Figure 4a) | Tetracycline | 182 | 444.44 | -1.3 | 3.5 | 3.6 | 1.35 | 3.29 | 3.0992 | Cu/CuFe2O4 |  |  | 13.98 | 0.021 | 7.45 | 40 | Persulfate (PS) / Sodium persulfate | 238.11 | 92 | 2.08 | -6.26 | 0.3 | 300 | 6.3 | 0.11 | 80.99719 | 7 | 25 |  |  |  |  | 0.7422704 |  | 0.2577296 | -1.355844 |  | 58 | 1 | 0
Zhenlu Li JHM 2019 (Figure 4a) | Tetracycline | 182 | 444.44 | -1.3 | 3.5 | 3.6 | 1.35 | 3.29 | 3.0992 | Cu/CuFe2O4 |  |  | 13.98 | 0.021 | 7.45 | 40 | Persulfate (PS) / Sodium persulfate | 238.11 | 92 | 2.08 | -6.26 | 0.3 | 300 | 6.3 | 0.11 | 100.6356 | 7 | 25 |  |  |  |  | 0.7468704 |  | 0.2531296 | -1.373854 |  | 58 | 1 | 0
Zhenlu Li JHM 2019 (Figure 4a) | Tetracycline | 182 | 444.44 | -1.3 | 3.5 | 3.6 | 1.35 | 3.29 | 3.0992 | Cu/CuFe2O4 |  |  | 13.98 | 0.021 | 7.45 | 40 | Persulfate (PS) / Sodium persulfate | 238.11 | 92 | 2.08 | -6.26 | 0.3 | 300 | 6.3 | 0.11 | 121.1587 | 7 | 25 |  |  |  |  | 0.7576038 |  | 0.2423962 | -1.417182 |  | 58 | 1 | 0
Zhenlu Li JHM 2019 (Figure 4a) | Tetracycline | 182 | 444.44 | -1.3 | 3.5 | 3.6 | 1.35 | 3.29 | 3.0992 | Cu/CuFe2O4 |  |  | 13.98 | 0.021 | 7.45 | 40 | Persulfate (PS) / Sodium persulfate | 238.11 | 92 | 2.08 | -6.26 | 0.3 | 300 | 6.3 | 0.11 | 0.1433408 | 5.81 | 25 |  |  |  |  | 0.01087043 | 0.01085549 | 0.9891296 | -0.01092995 |  | 59 | 1 | 0 | 8 | 0.008880566 | 0.7493168 | 0.8180717
Zhenlu Li JHM 2019 (Figure 4a) | Tetracycline | 182 | 444.44 | -1.3 | 3.5 | 3.6 | 1.35 | 3.29 | 3.0992 | Cu/CuFe2O4 |  |  | 13.98 | 0.021 | 7.45 | 40 | Persulfate (PS) / Sodium persulfate | 238.11 | 92 | 2.08 | -6.26 | 0.3 | 300 | 6.3 | 0.11 | 10.05103 | 5.81 | 25 |  |  |  |  | 0.4294704 |  | 0.5705296 | -0.5611903 |  | 59 | 1 | 0
Zhenlu Li JHM 2019 (Figure 4a) | Tetracycline | 182 | 444.44 | -1.3 | 3.5 | 3.6 | 1.35 | 3.29 | 3.0992 | Cu/CuFe2O4 |  |  | 13.98 | 0.021 | 7.45 | 40 | Persulfate (PS) / Sodium persulfate | 238.11 | 92 | 2.08 | -6.26 | 0.3 | 300 | 6.3 | 0.11 | 19.7818 | 5.81 | 25 |  |  |  |  | 0.5536704 |  | 0.4463296 | -0.8066977 |  | 59 | 1 | 0
Zhenlu Li JHM 2019 (Figure 4a) | Tetracycline | 182 | 444.44 | -1.3 | 3.5 | 3.6 | 1.35 | 3.29 | 3.0992 | Cu/CuFe2O4 |  |  | 13.98 | 0.021 | 7.45 | 40 | Persulfate (PS) / Sodium persulfate | 238.11 | 92 | 2.08 | -6.26 | 0.3 | 300 | 6.3 | 0.11 | 40.30488 | 5.81 | 25 |  |  |  |  | 0.6502704 |  | 0.3497296 | -1.050595 |  | 59 | 1 | 0
Zhenlu Li JHM 2019 (Figure 4a) | Tetracycline | 182 | 444.44 | -1.3 | 3.5 | 3.6 | 1.35 | 3.29 | 3.0992 | Cu/CuFe2O4 |  |  | 13.98 | 0.021 | 7.45 | 40 | Persulfate (PS) / Sodium persulfate | 238.11 | 92 | 2.08 | -6.26 | 0.3 | 300 | 6.3 | 0.11 | 60.65103 | 5.81 | 25 |  |  |  |  | 0.6824704 |  | 0.3175296 | -1.147184 |  | 59 | 1 | 0
Zhenlu Li JHM 2019 (Figure 4a) | Tetracycline | 182 | 444.44 | -1.3 | 3.5 | 3.6 | 1.35 | 3.29 | 3.0992 | Cu/CuFe2O4 |  |  | 13.98 | 0.021 | 7.45 | 40 | Persulfate (PS) / Sodium persulfate | 238.11 | 92 | 2.08 | -6.26 | 0.3 | 300 | 6.3 | 0.11 | 80.64334 | 5.81 | 25 |  |  |  |  | 0.7116038 |  | 0.2883962 | -1.24342 |  | 59 | 1 | 0
Zhenlu Li JHM 2019 (Figure 4a) | Tetracycline | 182 | 444.44 | -1.3 | 3.5 | 3.6 | 1.35 | 3.29 | 3.0992 | Cu/CuFe2O4 |  |  | 13.98 | 0.021 | 7.45 | 40 | Persulfate (PS) / Sodium persulfate | 238.11 | 92 | 2.08 | -6.26 | 0.3 | 300 | 6.3 | 0.11 | 100.9895 | 5.81 | 25 |  |  |  |  | 0.7238704 |  | 0.2761296 | -1.286885 |  | 59 | 1 | 0
Zhenlu Li JHM 2019 (Figure 4a) | Tetracycline | 182 | 444.44 | -1.3 | 3.5 | 3.6 | 1.35 | 3.29 | 3.0992 | Cu/CuFe2O4 |  |  | 13.98 | 0.021 | 7.45 | 40 | Persulfate (PS) / Sodium persulfate | 238.11 | 92 | 2.08 | -6.26 | 0.3 | 300 | 6.3 | 0.11 | 121.3356 | 5.81 | 25 |  |  |  |  | 0.7346038 |  | 0.2653962 | -1.326531 |  | 59 | 1 | 0
Zhenlu Li JHM 2019 (Figure 4a) | Tetracycline | 182 | 444.44 | -1.3 | 3.5 | 3.6 | 1.35 | 3.29 | 3.0992 | Cu/CuFe2O4 |  |  | 13.98 | 0.021 | 7.45 | 40 | Persulfate (PS) / Sodium persulfate | 238.11 | 92 | 2.08 | -6.26 | 0.3 | 300 | 6.3 | 0.11 | -0.03358231 | 3.5 | 25 |  |  |  |  | 0.01240377 | 0.01228082 | 0.9875962 | -0.01248134 |  | 60 | 1 | 0 | 8 | 0.008805566 | 0.665669 | 0.7170178
Zhenlu Li JHM 2019 (Figure 4a) | Tetracycline | 182 | 444.44 | -1.3 | 3.5 | 3.6 | 1.35 | 3.29 | 3.0992 | Cu/CuFe2O4 |  |  | 13.98 | 0.021 | 7.45 | 40 | Persulfate (PS) / Sodium persulfate | 238.11 | 92 | 2.08 | -6.26 | 0.3 | 300 | 6.3 | 0.11 | 9.87411 | 3.5 | 25 |  |  |  |  | 0.5598038 |  | 0.4401962 | -0.8205347 |  | 60 | 1 | 0
Zhenlu Li JHM 2019 (Figure 4a) | Tetracycline | 182 | 444.44 | -1.3 | 3.5 | 3.6 | 1.35 | 3.29 | 3.0992 | Cu/CuFe2O4 |  |  | 13.98 | 0.021 | 7.45 | 40 | Persulfate (PS) / Sodium persulfate | 238.11 | 92 | 2.08 | -6.26 | 0.3 | 300 | 6.3 | 0.11 | 19.95873 | 3.5 | 25 |  |  |  |  | 0.6364704 |  | 0.3635296 | -1.011895 |  | 60 | 1 | 0
Zhenlu Li JHM 2019 (Figure 4a) | Tetracycline | 182 | 444.44 | -1.3 | 3.5 | 3.6 | 1.35 | 3.29 | 3.0992 | Cu/CuFe2O4 |  |  | 13.98 | 0.021 | 7.45 | 40 | Persulfate (PS) / Sodium persulfate | 238.11 | 92 | 2.08 | -6.26 | 0.3 | 300 | 6.3 | 0.11 | 40.4818 | 3.5 | 25 |  |  |  |  | 0.6993371 |  | 0.3006629 | -1.201766 |  | 60 | 1 | 0
Zhenlu Li JHM 2019 (Figure 4a) | Tetracycline | 182 | 444.44 | -1.3 | 3.5 | 3.6 | 1.35 | 3.29 | 3.0992 | Cu/CuFe2O4 |  |  | 13.98 | 0.021 | 7.45 | 40 | Persulfate (PS) / Sodium persulfate | 238.11 | 92 | 2.08 | -6.26 | 0.3 | 300 | 6.3 | 0.11 | 60.65103 | 3.5 | 25 |  |  |  |  | 0.7223371 |  | 0.2776629 | -1.281347 |  | 60 | 1 | 0
Zhenlu Li JHM 2019 (Figure 4a) | Tetracycline | 182 | 444.44 | -1.3 | 3.5 | 3.6 | 1.35 | 3.29 | 3.0992 | Cu/CuFe2O4 |  |  | 13.98 | 0.021 | 7.45 | 40 | Persulfate (PS) / Sodium persulfate | 238.11 | 92 | 2.08 | -6.26 | 0.3 | 300 | 6.3 | 0.11 | 80.82026 | 3.5 | 25 |  |  |  |  | 0.7269371 |  | 0.2730629 | -1.298053 |  | 60 | 1 | 0
Zhenlu Li JHM 2019 (Figure 4a) | Tetracycline | 182 | 444.44 | -1.3 | 3.5 | 3.6 | 1.35 | 3.29 | 3.0992 | Cu/CuFe2O4 |  |  | 13.98 | 0.021 | 7.45 | 40 | Persulfate (PS) / Sodium persulfate | 238.11 | 92 | 2.08 | -6.26 | 0.3 | 300 | 6.3 | 0.11 | 100.9895 | 3.5 | 25 |  |  |  |  | 0.7545371 |  | 0.2454629 | -1.404609 |  | 60 | 1 | 0
Zhenlu Li JHM 2019 (Figure 4a) | Tetracycline | 182 | 444.44 | -1.3 | 3.5 | 3.6 | 1.35 | 3.29 | 3.0992 | Cu/CuFe2O4 |  |  | 13.98 | 0.021 | 7.45 | 40 | Persulfate (PS) / Sodium persulfate | 238.11 | 92 | 2.08 | -6.26 | 0.3 | 300 | 6.3 | 0.11 | 121.3356 | 3.5 | 25 |  |  |  |  | 0.7775371 |  | 0.2224629 | -1.502995 |  | 60 | 1 | 0
Zhenlu Li JHM 2019 (Figure 4c) | Tetracycline | 182 | 444.44 | -1.3 | 3.5 | 3.6 | 1.35 | 3.29 | 3.0992 | Cu/CuFe2O4 |  |  | 13.98 | 0.021 | 7.45 | 40 | Persulfate (PS) / Sodium persulfate | 238.11 | 92 | 2.08 | -6.26 | 0.3 | 300 | 1.26 |  | 0.398 | natural | 25 |  |  |  |  | 0.009047813 | 0.009124278 | 0.9909521875 | -0.009088993 |  | 61 | 1 | 0 | 8 | 0.006999512 | 0.6706896 | 0.7671305
Zhenlu Li JHM 2019 (Figure 4c) | Tetracycline | 182 | 444.44 | -1.3 | 3.5 | 3.6 | 1.35 | 3.29 | 3.0992 | Cu/CuFe2O4 |  |  | 13.98 | 0.021 | 7.45 | 40 | Persulfate (PS) / Sodium persulfate | 238.11 | 92 | 2.08 | -6.26 | 0.3 | 300 | 1.26 |  | 9.879478 | natural | 25 |  |  |  |  | 0.4229388 |  | 0.5770612 | -0.5498069 |  | 61 | 1 | 0
Zhenlu Li JHM 2019 (Figure 4c) | Tetracycline | 182 | 444.44 | -1.3 | 3.5 | 3.6 | 1.35 | 3.29 | 3.0992 | Cu/CuFe2O4 |  |  | 13.98 | 0.021 | 7.45 | 40 | Persulfate (PS) / Sodium persulfate | 238.11 | 92 | 2.08 | -6.26 | 0.3 | 300 | 1.26 |  | 20.00017 | natural | 25 |  |  |  |  | 0.5297441 |  | 0.4702559 | -0.7544782 |  | 61 | 1 | 0
Zhenlu Li JHM 2019 (Figure 4c) | Tetracycline | 182 | 444.44 | -1.3 | 3.5 | 3.6 | 1.35 | 3.29 | 3.0992 | Cu/CuFe2O4 |  |  | 13.98 | 0.021 | 7.45 | 40 | Persulfate (PS) / Sodium persulfate | 238.11 | 92 | 2.08 | -6.26 | 0.3 | 300 | 1.26 |  | 39.65991 | natural | 25 |  |  |  |  | 0.5996874 |  | 0.4003126 | -0.9155095 |  | 61 | 1 | 0
Zhenlu Li JHM 2019 (Figure 4c) | Tetracycline | 182 | 444.44 | -1.3 | 3.5 | 3.6 | 1.35 | 3.29 | 3.0992 | Cu/CuFe2O4 |  |  | 13.98 | 0.021 | 7.45 | 40 | Persulfate (PS) / Sodium persulfate | 238.11 | 92 | 2.08 | -6.26 | 0.3 | 300 | 1.26 |  | 59.66863 | natural | 25 |  |  |  |  | 0.6299331 |  | 0.3700669 | -0.9940715 |  | 61 | 1 | 0
Zhenlu Li JHM 2019 (Figure 4c) | Tetracycline | 182 | 444.44 | -1.3 | 3.5 | 3.6 | 1.35 | 3.29 | 3.0992 | Cu/CuFe2O4 |  |  | 13.98 | 0.021 | 7.45 | 40 | Persulfate (PS) / Sodium persulfate | 238.11 | 92 | 2.08 | -6.26 | 0.3 | 300 | 1.26 |  | 79.56103 | natural | 25 |  |  |  |  | 0.6507271 |  | 0.3492729 | -1.051902 |  | 61 | 1 | 0
Zhenlu Li JHM 2019 (Figure 4c) | Tetracycline | 182 | 444.44 | -1.3 | 3.5 | 3.6 | 1.35 | 3.29 | 3.0992 | Cu/CuFe2O4 |  |  | 13.98 | 0.021 | 7.45 | 40 | Persulfate (PS) / Sodium persulfate | 238.11 | 92 | 2.08 | -6.26 | 0.3 | 300 | 1.26 |  | 99.56975 | natural | 25 |  |  |  |  | 0.6573433 |  | 0.3426567 | -1.071026 |  | 61 | 1 | 0
Zhenlu Li JHM 2019 (Figure 4c) | Tetracycline | 182 | 444.44 | -1.3 | 3.5 | 3.6 | 1.35 | 3.29 | 3.0992 | Cu/CuFe2O4 |  |  | 13.98 | 0.021 | 7.45 | 40 | Persulfate (PS) / Sodium persulfate | 238.11 | 92 | 2.08 | -6.26 | 0.3 | 300 | 1.26 |  | 119.2295 | natural | 25 |  |  |  |  | 0.6649048 |  | 0.3350952 | -1.093341 |  | 61 | 1 | 0
Zhenlu Li JHM 2019 (Figure 4c) | Tetracycline | 182 | 444.44 | -1.3 | 3.5 | 3.6 | 1.35 | 3.29 | 3.0992 | Cu/CuFe2O4 |  |  | 13.98 | 0.021 | 7.45 | 40 | Persulfate (PS) / Sodium persulfate | 238.11 | 92 | 2.08 | -6.26 | 0.3 | 300 | 3.15 |  | 0.2058232 | natural | 25 |  |  |  |  | 0.009391914 | 0.01075683 | 0.9906081 | -0.009436296 |  | 62 | 1 | 0 | 8 | 0.00819954 | 0.6997016 | 0.7622635
Zhenlu Li JHM 2019 (Figure 4c) | Tetracycline | 182 | 444.44 | -1.3 | 3.5 | 3.6 | 1.35 | 3.29 | 3.0992 | Cu/CuFe2O4 |  |  | 13.98 | 0.021 | 7.45 | 40 | Persulfate (PS) / Sodium persulfate | 238.11 | 92 | 2.08 | -6.26 | 0.3 | 300 | 3.15 |  | 10.01842 | natural | 25 |  |  |  |  | 0.477675 |  | 0.522325 | -0.6494653 |  | 62 | 1 | 0
Zhenlu Li JHM 2019 (Figure 4c) | Tetracycline | 182 | 444.44 | -1.3 | 3.5 | 3.6 | 1.35 | 3.29 | 3.0992 | Cu/CuFe2O4 |  |  | 13.98 | 0.021 | 7.45 | 40 | Persulfate (PS) / Sodium persulfate | 238.11 | 92 | 2.08 | -6.26 | 0.3 | 300 | 3.15 |  | 20.01842 | natural | 25 |  |  |  |  | 0.568925 |  | 0.431075 | -0.8414732 |  | 62 | 1 | 0
Zhenlu Li JHM 2019 (Figure 4c) | Tetracycline | 182 | 444.44 | -1.3 | 3.5 | 3.6 | 1.35 | 3.29 | 3.0992 | Cu/CuFe2O4 |  |  | 13.98 | 0.021 | 7.45 | 40 | Persulfate (PS) / Sodium persulfate | 238.11 | 92 | 2.08 | -6.26 | 0.3 | 300 | 3.15 |  | 39.54358 | natural | 25 |  |  |  |  | 0.645056 |  | 0.354944 | -1.035795 |  | 62 | 1 | 0
Zhenlu Li JHM 2019 (Figure 4c) | Tetracycline | 182 | 444.44 | -1.3 | 3.5 | 3.6 | 1.35 | 3.29 | 3.0992 | Cu/CuFe2O4 |  |  | 13.98 | 0.021 | 7.45 | 40 | Persulfate (PS) / Sodium persulfate | 238.11 | 92 | 2.08 | -6.26 | 0.3 | 300 | 3.15 |  | 59.86458 | natural | 25 |  |  |  |  | 0.675175 |  | 0.324825 | -1.124469 |  | 62 | 1 | 0
Zhenlu Li JHM 2019 (Figure 4c) | Tetracycline | 182 | 444.44 | -1.3 | 3.5 | 3.6 | 1.35 | 3.29 | 3.0992 | Cu/CuFe2O4 |  |  | 13.98 | 0.021 | 7.45 | 40 | Persulfate (PS) / Sodium persulfate | 238.11 | 92 | 2.08 | -6.26 | 0.3 | 300 | 3.15 |  | 79.71073 | natural | 25 |  |  |  |  | 0.695175 |  | 0.304825 | -1.188017 |  | 62 | 1 | 0
Zhenlu Li JHM 2019 (Figure 4c) | Tetracycline | 182 | 444.44 | -1.3 | 3.5 | 3.6 | 1.35 | 3.29 | 3.0992 | Cu/CuFe2O4 |  |  | 13.98 | 0.021 | 7.45 | 40 | Persulfate (PS) / Sodium persulfate | 238.11 | 92 | 2.08 | -6.26 | 0.3 | 300 | 3.15 |  | 99.45342 | natural | 25 |  |  |  |  | 0.708383 |  | 0.291617 | -1.232314 |  | 62 | 1 | 0
Zhenlu Li JHM 2019 (Figure 4c) | Tetracycline | 182 | 444.44 | -1.3 | 3.5 | 3.6 | 1.35 | 3.29 | 3.0992 | Cu/CuFe2O4 |  |  | 13.98 | 0.021 | 7.45 | 40 | Persulfate (PS) / Sodium persulfate | 238.11 | 92 | 2.08 | -6.26 | 0.3 | 300 | 3.15 |  | 119.403 | natural | 25 |  |  |  |  | 0.725175 |  | 0.274825 | -1.291621 |  | 62 | 1 | 0
Zhenlu Li JHM 2019 (Figure 4c) | Tetracycline | 182 | 444.44 | -1.3 | 3.5 | 3.6 | 1.35 | 3.29 | 3.0992 | Cu/CuFe2O4 |  |  | 13.98 | 0.021 | 7.45 | 40 | Persulfate (PS) / Sodium persulfate | 238.11 | 92 | 2.08 | -6.26 | 0.3 | 300 | 6.3 |  | 0.1955146 | natural | 25 |  |  |  |  | 0.01156583 | 0.01160573 | 0.9884342 | -0.01163323 |  | 63 | 1 | 0 | 8 | 0.009241142 | 0.7259498 | 0.7962567
Zhenlu Li JHM 2019 (Figure 4c) | Tetracycline | 182 | 444.44 | -1.3 | 3.5 | 3.6 | 1.35 | 3.29 | 3.0992 | Cu/CuFe2O4 |  |  | 13.98 | 0.021 | 7.45 | 40 | Persulfate (PS) / Sodium persulfate | 238.11 | 92 | 2.08 | -6.26 | 0.3 | 300 | 6.3 |  | 9.827622 | natural | 25 |  |  |  |  | 0.4670006 |  | 0.5329994 | -0.629235 |  | 63 | 1 | 0
Zhenlu Li JHM 2019 (Figure 4c) | Tetracycline | 182 | 444.44 | -1.3 | 3.5 | 3.6 | 1.35 | 3.29 | 3.0992 | Cu/CuFe2O4 |  |  | 13.98 | 0.021 | 7.45 | 40 | Persulfate (PS) / Sodium persulfate | 238.11 | 92 | 2.08 | -6.26 | 0.3 | 300 | 6.3 |  | 19.99485 | natural | 25 |  |  |  |  | 0.582218 |  | 0.417782 | -0.8727955 |  | 63 | 1 | 0
Zhenlu Li JHM 2019 (Figure 4c) | Tetracycline | 182 | 444.44 | -1.3 | 3.5 | 3.6 | 1.35 | 3.29 | 3.0992 | Cu/CuFe2O4 |  |  | 13.98 | 0.021 | 7.45 | 40 | Persulfate (PS) / Sodium persulfate | 238.11 | 92 | 2.08 | -6.26 | 0.3 | 300 | 6.3 |  | 39.92796 | natural | 25 |  |  |  |  | 0.6767832 |  | 0.3232168 | -1.129432 |  | 63 | 1 | 0
Zhenlu Li JHM 2019 (Figure 4c) | Tetracycline | 182 | 444.44 | -1.3 | 3.5 | 3.6 | 1.35 | 3.29 | 3.0992 | Cu/CuFe2O4 |  |  | 13.98 | 0.021 | 7.45 | 40 | Persulfate (PS) / Sodium persulfate | 238.11 | 92 | 2.08 | -6.26 | 0.3 | 300 | 6.3 |  | 59.45973 | natural | 25 |  |  |  |  | 0.7017832 |  | 0.2982168 | -1.209935 |  | 63 | 1 | 0
Zhenlu Li JHM 2019 (Figure 4c) | Tetracycline | 182 | 444.44 | -1.3 | 3.5 | 3.6 | 1.35 | 3.29 | 3.0992 | Cu/CuFe2O4 |  |  | 13.98 | 0.021 | 7.45 | 40 | Persulfate (PS) / Sodium persulfate | 238.11 | 92 | 2.08 | -6.26 | 0.3 | 300 | 6.3 |  | 79.52662 | natural | 25 |  |  |  |  | 0.7300441 |  | 0.2699559 | -1.309497 |  | 63 | 1 | 0
Zhenlu Li JHM 2019 (Figure 4c) | Tetracycline | 182 | 444.44 | -1.3 | 3.5 | 3.6 | 1.35 | 3.29 | 3.0992 | Cu/CuFe2O4 |  |  | 13.98 | 0.021 | 7.45 | 40 | Persulfate (PS) / Sodium persulfate | 238.11 | 92 | 2.08 | -6.26 | 0.3 | 300 | 6.3 |  | 99.59351 | natural | 25 |  |  |  |  | 0.7376528 |  | 0.2623472 | -1.338086 |  | 63 | 1 | 0
Zhenlu Li JHM 2019 (Figure 4c) | Tetracycline | 182 | 444.44 | -1.3 | 3.5 | 3.6 | 1.35 | 3.29 | 3.0992 | Cu/CuFe2O4 |  |  | 13.98 | 0.021 | 7.45 | 40 | Persulfate (PS) / Sodium persulfate | 238.11 | 92 | 2.08 | -6.26 | 0.3 | 300 | 6.3 |  | 119.2591 | natural | 25 |  |  |  |  | 0.7517832 |  | 0.2482168 | -1.393453 |  | 63 | 1 | 0
Zhenlu Li JHM 2019 (Figure 4c) | Tetracycline | 182 | 444.44 | -1.3 | 3.5 | 3.6 | 1.35 | 3.29 | 3.0992 | Cu/CuFe2O4 |  |  | 13.98 | 0.021 | 7.45 | 40 | Persulfate (PS) / Sodium persulfate | 238.11 | 92 | 2.08 | -6.26 | 0.3 | 300 | 9.45 |  | 0.1020669 | natural | 25 |  |  |  |  | 0.01200215 | 0.01070187 | 0.9879979 | -0.01207475 |  | 64 | 1 | 0 | 8 | 0.009285386 | 0.785478 | 0.8676413
Zhenlu Li JHM 2019 (Figure 4c) | Tetracycline | 182 | 444.44 | -1.3 | 3.5 | 3.6 | 1.35 | 3.29 | 3.0992 | Cu/CuFe2O4 |  |  | 13.98 | 0.021 | 7.45 | 40 | Persulfate (PS) / Sodium persulfate | 238.11 | 92 | 2.08 | -6.26 | 0.3 | 300 | 9.45 |  | 10.20563 | natural | 25 |  |  |  |  | 0.3757521 |  | 0.6242479 | -0.4712078 |  | 64 | 1 | 0
Zhenlu Li JHM 2019 (Figure 4c) | Tetracycline | 182 | 444.44 | -1.3 | 3.5 | 3.6 | 1.35 | 3.29 | 3.0992 | Cu/CuFe2O4 |  |  | 13.98 | 0.021 | 7.45 | 40 | Persulfate (PS) / Sodium persulfate | 238.11 | 92 | 2.08 | -6.26 | 0.3 | 300 | 9.45 |  | 20.35947 | natural | 25 |  |  |  |  | 0.5207521 |  | 0.4792479 | -0.7355374 |  | 64 | 1 | 0
Zhenlu Li JHM 2019 (Figure 4c) | Tetracycline | 182 | 444.44 | -1.3 | 3.5 | 3.6 | 1.35 | 3.29 | 3.0992 | Cu/CuFe2O4 |  |  | 13.98 | 0.021 | 7.45 | 40 | Persulfate (PS) / Sodium persulfate | 238.11 | 92 | 2.08 | -6.26 | 0.3 | 300 | 9.45 |  | 39.74409 | natural | 25 |  |  |  |  | 0.6282521 |  | 0.3717479 | -0.9895395 |  | 64 | 1 | 0
Zhenlu Li JHM 2019 (Figure 4c) | Tetracycline | 182 | 444.44 | -1.3 | 3.5 | 3.6 | 1.35 | 3.29 | 3.0992 | Cu/CuFe2O4 |  |  | 13.98 | 0.021 | 7.45 | 40 | Persulfate (PS) / Sodium persulfate | 238.11 | 92 | 2.08 | -6.26 | 0.3 | 300 | 9.45 |  | 59.74409 | natural | 25 |  |  |  |  | 0.6807521 |  | 0.3192479 | -1.141788 |  | 64 | 1 | 0
Zhenlu Li JHM 2019 (Figure 4c) | Tetracycline | 182 | 444.44 | -1.3 | 3.5 | 3.6 | 1.35 | 3.29 | 3.0992 | Cu/CuFe2O4 |  |  | 13.98 | 0.021 | 7.45 | 40 | Persulfate (PS) / Sodium persulfate | 238.11 | 92 | 2.08 | -6.26 | 0.3 | 300 | 9.45 |  | 79.59024 | natural | 25 |  |  |  |  | 0.6982521 |  | 0.3017479 | -1.198164 |  | 64 | 1 | 0
Zhenlu Li JHM 2019 (Figure 4c) | Tetracycline | 182 | 444.44 | -1.3 | 3.5 | 3.6 | 1.35 | 3.29 | 3.0992 | Cu/CuFe2O4 |  |  | 13.98 | 0.021 | 7.45 | 40 | Persulfate (PS) / Sodium persulfate | 238.11 | 92 | 2.08 | -6.26 | 0.3 | 300 | 9.45 |  | 99.28255 | natural | 25 |  |  |  |  | 0.7207521 |  | 0.2792479 | -1.275656 |  | 64 | 1 | 0
Zhenlu Li JHM 2019 (Figure 4c) | Tetracycline | 182 | 444.44 | -1.3 | 3.5 | 3.6 | 1.35 | 3.29 | 3.0992 | Cu/CuFe2O4 |  |  | 13.98 | 0.021 | 7.45 | 40 | Persulfate (PS) / Sodium persulfate | 238.11 | 92 | 2.08 | -6.26 | 0.3 | 300 | 9.45 |  | 119.4364 | natural | 25 |  |  |  |  | 0.7245021 |  | 0.2754979 | -1.289175 |  | 64 | 1 | 0
Zhenlu Li JHM 2019 (Figure 4d) | Tetracycline | 182 | 444.44 | -1.3 | 3.5 | 3.6 | 1.35 | 3.29 | 3.0992 | Cu/CuFe2O4 |  |  | 13.98 | 0.021 | 7.45 | 40 | Persulfate (PS) / Sodium persulfate | 238.11 | 92 | 2.08 | -6.26 | 0.1 | 100 | 6.3 | 0.11 | 0.2959184 | natural | 25 |  |  |  |  | 0.0001 | 0.01050676 | 0.9999 | -0.000100005 |  | 65 | 1 | 0 | 8 | 0.01023147 | 0.8874715 | 0.9737991
Zhenlu Li JHM 2019 (Figure 4d) | Tetracycline | 182 | 444.44 | -1.3 | 3.5 | 3.6 | 1.35 | 3.29 | 3.0992 | Cu/CuFe2O4 |  |  | 13.98 | 0.021 | 7.45 | 40 | Persulfate (PS) / Sodium persulfate | 238.11 | 92 | 2.08 | -6.26 | 0.1 | 100 | 6.3 | 0.11 | 9.795918 | natural | 25 |  |  |  |  | 0.2159322 |  | 0.7840678 | -0.2432598 |  | 65 | 1 | 0
Zhenlu Li JHM 2019 (Figure 4d) | Tetracycline | 182 | 444.44 | -1.3 | 3.5 | 3.6 | 1.35 | 3.29 | 3.0992 | Cu/CuFe2O4 |  |  | 13.98 | 0.021 | 7.45 | 40 | Persulfate (PS) / Sodium persulfate | 238.11 | 92 | 2.08 | -6.26 | 0.1 | 100 | 6.3 | 0.11 | 19.88776 | natural | 25 |  |  |  |  | 0.4030508 |  | 0.5969492 | -0.5159233 |  | 65 | 1 | 0
Zhenlu Li JHM 2019 (Figure 4d) | Tetracycline | 182 | 444.44 | -1.3 | 3.5 | 3.6 | 1.35 | 3.29 | 3.0992 | Cu/CuFe2O4 |  |  | 13.98 | 0.021 | 7.45 | 40 | Persulfate (PS) / Sodium persulfate | 238.11 | 92 | 2.08 | -6.26 | 0.1 | 100 | 6.3 | 0.11 | 40.07143 | natural | 25 |  |  |  |  | 0.5687288 |  | 0.4312712 | -0.8410182 |  | 65 | 1 | 0
Zhenlu Li JHM 2019 (Figure 4d) | Tetracycline | 182 | 444.44 | -1.3 | 3.5 | 3.6 | 1.35 | 3.29 | 3.0992 | Cu/CuFe2O4 |  |  | 13.98 | 0.021 | 7.45 | 40 | Persulfate (PS) / Sodium persulfate | 238.11 | 92 | 2.08 | -6.26 | 0.1 | 100 | 6.3 | 0.11 | 60.4898 | natural | 25 |  |  |  |  | 0.6369492 |  | 0.3630508 | -1.013212 |  | 65 | 1 | 0
Zhenlu Li JHM 2019 (Figure 4d) | Tetracycline | 182 | 444.44 | -1.3 | 3.5 | 3.6 | 1.35 | 3.29 | 3.0992 | Cu/CuFe2O4 |  |  | 13.98 | 0.021 | 7.45 | 40 | Persulfate (PS) / Sodium persulfate | 238.11 | 92 | 2.08 | -6.26 | 0.1 | 100 | 6.3 | 0.11 | 80.67347 | natural | 25 |  |  |  |  | 0.6759322 |  | 0.3240678 | -1.126803 |  | 65 | 1 | 0
Zhenlu Li JHM 2019 (Figure 4d) | Tetracycline | 182 | 444.44 | -1.3 | 3.5 | 3.6 | 1.35 | 3.29 | 3.0992 | Cu/CuFe2O4 |  |  | 13.98 | 0.021 | 7.45 | 40 | Persulfate (PS) / Sodium persulfate | 238.11 | 92 | 2.08 | -6.26 | 0.1 | 100 | 6.3 | 0.11 | 100.8571 | natural | 25 |  |  |  |  | 0.7149153 |  | 0.2850847 | -1.254969 |  | 65 | 1 | 0
Zhenlu Li JHM 2019 (Figure 4d) | Tetracycline | 182 | 444.44 | -1.3 | 3.5 | 3.6 | 1.35 | 3.29 | 3.0992 | Cu/CuFe2O4 |  |  | 13.98 | 0.021 | 7.45 | 40 | Persulfate (PS) / Sodium persulfate | 238.11 | 92 | 2.08 | -6.26 | 0.1 | 100 | 6.3 | 0.11 | 121.0408 | natural | 25 |  |  |  |  | 0.7188136 |  | 0.2811864 | -1.268737 |  | 65 | 1 | 0
Zhenlu Li JHM 2019 (Figure 4d) | Tetracycline | 182 | 444.44 | -1.3 | 3.5 | 3.6 | 1.35 | 3.29 | 3.0992 | Cu/CuFe2O4 |  |  | 13.98 | 0.021 | 7.45 | 40 | Persulfate (PS) / Sodium persulfate | 238.11 | 92 | 2.08 | -6.26 | 0.2 | 200 | 6.3 | 0.11 | -0.2959184 | natural | 25 |  |  |  |  | 0.0112 | 0.0105748 | 0.9888 | -0.01126319 |  | 66 | 1 | 0 | 8 | 0.01001181 | 0.8609851 | 0.9467612
Zhenlu Li JHM 2019 (Figure 4d) | Tetracycline | 182 | 444.44 | -1.3 | 3.5 | 3.6 | 1.35 | 3.29 | 3.0992 | Cu/CuFe2O4 |  |  | 13.98 | 0.021 | 7.45 | 40 | Persulfate (PS) / Sodium persulfate | 238.11 | 92 | 2.08 | -6.26 | 0.2 | 200 | 6.3 | 0.11 | 10.03061 | natural | 25 |  |  |  |  | 0.264661 |  | 0.735339 | -0.3074237 |  | 66 | 1 | 0
Zhenlu Li JHM 2019 (Figure 4d) | Tetracycline | 182 | 444.44 | -1.3 | 3.5 | 3.6 | 1.35 | 3.29 | 3.0992 | Cu/CuFe2O4 |  |  | 13.98 | 0.021 | 7.45 | 40 | Persulfate (PS) / Sodium persulfate | 238.11 | 92 | 2.08 | -6.26 | 0.2 | 200 | 6.3 | 0.11 | 19.65306 | natural | 25 |  |  |  |  | 0.4283898 |  | 0.5716102 | -0.559298 |  | 66 | 1 | 0
Zhenlu Li JHM 2019 (Figure 4d) | Tetracycline | 182 | 444.44 | -1.3 | 3.5 | 3.6 | 1.35 | 3.29 | 3.0992 | Cu/CuFe2O4 |  |  | 13.98 | 0.021 | 7.45 | 40 | Persulfate (PS) / Sodium persulfate | 238.11 | 92 | 2.08 | -6.26 | 0.2 | 200 | 6.3 | 0.11 | 40.07143 | natural | 25 |  |  |  |  | 0.5979661 |  | 0.4020339 | -0.9112189 |  | 66 | 1 | 0
Zhenlu Li JHM 2019 (Figure 4d) | Tetracycline | 182 | 444.44 | -1.3 | 3.5 | 3.6 | 1.35 | 3.29 | 3.0992 | Cu/CuFe2O4 |  |  | 13.98 | 0.021 | 7.45 | 40 | Persulfate (PS) / Sodium persulfate | 238.11 | 92 | 2.08 | -6.26 | 0.2 | 200 | 6.3 | 0.11 | 60.4898 | natural | 25 |  |  |  |  | 0.660339 |  | 0.339661 | -1.079807 |  | 66 | 1 | 0
Zhenlu Li JHM 2019 (Figure 4d) | Tetracycline | 182 | 444.44 | -1.3 | 3.5 | 3.6 | 1.35 | 3.29 | 3.0992 | Cu/CuFe2O4 |  |  | 13.98 | 0.021 | 7.45 | 40 | Persulfate (PS) / Sodium persulfate | 238.11 | 92 | 2.08 | -6.26 | 0.2 | 200 | 6.3 | 0.11 | 80.90816 | natural | 25 |  |  |  |  | 0.6934746 |  | 0.3065254 | -1.182455 |  | 66 | 1 | 0
Zhenlu Li JHM 2019 (Figure 4d) | Tetracycline | 182 | 444.44 | -1.3 | 3.5 | 3.6 | 1.35 | 3.29 | 3.0992 | Cu/CuFe2O4 |  |  | 13.98 | 0.021 | 7.45 | 40 | Persulfate (PS) / Sodium persulfate | 238.11 | 92 | 2.08 | -6.26 | 0.2 | 200 | 6.3 | 0.11 | 101.0918 | natural | 25 |  |  |  |  | 0.7129661 |  | 0.2870339 | -1.248155 |  | 66 | 1 | 0
Zhenlu Li JHM 2019 (Figure 4d) | Tetracycline | 182 | 444.44 | -1.3 | 3.5 | 3.6 | 1.35 | 3.29 | 3.0992 | Cu/CuFe2O4 |  |  | 13.98 | 0.021 | 7.45 | 40 | Persulfate (PS) / Sodium persulfate | 238.11 | 92 | 2.08 | -6.26 | 0.2 | 200 | 6.3 | 0.11 | 121.2755 | natural | 25 |  |  |  |  | 0.7266102 |  | 0.2733898 | -1.296857 |  | 66 | 1 | 0
Zhenlu Li JHM 2019 (Figure 4d) | Tetracycline | 182 | 444.44 | -1.3 | 3.5 | 3.6 | 1.35 | 3.29 | 3.0992 | Cu/CuFe2O4 |  |  | 13.98 | 0.021 | 7.45 | 40 | Persulfate (PS) / Sodium persulfate | 238.11 | 92 | 2.08 | -6.26 | 0.3 | 300 | 6.3 | 0.11 | -0.06122449 | natural | 25 |  |  |  |  | 0.0124 | 0.01147407 | 0.9876 | -0.01247752 |  | 67 | 1 | 0 | 8 | 0.009243247 | 0.7253799 | 0.8055772
Zhenlu Li JHM 2019 (Figure 4d) | Tetracycline | 182 | 444.44 | -1.3 | 3.5 | 3.6 | 1.35 | 3.29 | 3.0992 | Cu/CuFe2O4 |  |  | 13.98 | 0.021 | 7.45 | 40 | Persulfate (PS) / Sodium persulfate | 238.11 | 92 | 2.08 | -6.26 | 0.3 | 300 | 6.3 | 0.11 | 9.795918 | natural | 25 |  |  |  |  | 0.4654237 |  | 0.5345763 | -0.6262809 |  | 67 | 1 | 0
Zhenlu Li JHM 2019 (Figure 4d) | Tetracycline | 182 | 444.44 | -1.3 | 3.5 | 3.6 | 1.35 | 3.29 | 3.0992 | Cu/CuFe2O4 |  |  | 13.98 | 0.021 | 7.45 | 40 | Persulfate (PS) / Sodium persulfate | 238.11 | 92 | 2.08 | -6.26 | 0.3 | 300 | 6.3 | 0.11 | 19.65306 | natural | 25 |  |  |  |  | 0.5823729 |  | 0.4176271 | -0.8731663 |  | 67 | 1 | 0
Zhenlu Li JHM 2019 (Figure 4d) | Tetracycline | 182 | 444.44 | -1.3 | 3.5 | 3.6 | 1.35 | 3.29 | 3.0992 | Cu/CuFe2O4 |  |  | 13.98 | 0.021 | 7.45 | 40 | Persulfate (PS) / Sodium persulfate | 238.11 | 92 | 2.08 | -6.26 | 0.3 | 300 | 6.3 | 0.11 | 40.30612 | natural | 25 |  |  |  |  | 0.6817797 |  | 0.3182203 | -1.145011 |  | 67 | 1 | 0
Zhenlu Li JHM 2019 (Figure 4d) | Tetracycline | 182 | 444.44 | -1.3 | 3.5 | 3.6 | 1.35 | 3.29 | 3.0992 | Cu/CuFe2O4 |  |  | 13.98 | 0.021 | 7.45 | 40 | Persulfate (PS) / Sodium persulfate | 238.11 | 92 | 2.08 | -6.26 | 0.3 | 300 | 6.3 | 0.11 | 60.72449 | natural | 25 |  |  |  |  | 0.7090678 |  | 0.2909322 | -1.234665 |  | 67 | 1 | 0
Zhenlu Li JHM 2019 (Figure 4d) | Tetracycline | 182 | 444.44 | -1.3 | 3.5 | 3.6 | 1.35 | 3.29 | 3.0992 | Cu/CuFe2O4 |  |  | 13.98 | 0.021 | 7.45 | 40 | Persulfate (PS) / Sodium persulfate | 238.11 | 92 | 2.08 | -6.26 | 0.3 | 300 | 6.3 | 0.11 | 80.43878 | natural | 25 |  |  |  |  | 0.7402542 |  | 0.2597458 | -1.348052 |  | 67 | 1 | 0
Zhenlu Li JHM 2019 (Figure 4d) | Tetracycline | 182 | 444.44 | -1.3 | 3.5 | 3.6 | 1.35 | 3.29 | 3.0992 | Cu/CuFe2O4 |  |  | 13.98 | 0.021 | 7.45 | 40 | Persulfate (PS) / Sodium persulfate | 238.11 | 92 | 2.08 | -6.26 | 0.3 | 300 | 6.3 | 0.11 | 101.3265 | natural | 25 |  |  |  |  | 0.7422034 |  | 0.2577966 | -1.355584 |  | 67 | 1 | 0
Zhenlu Li JHM 2019 (Figure 4d) | Tetracycline | 182 | 444.44 | -1.3 | 3.5 | 3.6 | 1.35 | 3.29 | 3.0992 | Cu/CuFe2O4 |  |  | 13.98 | 0.021 | 7.45 | 40 | Persulfate (PS) / Sodium persulfate | 238.11 | 92 | 2.08 | -6.26 | 0.3 | 300 | 6.3 | 0.11 | 121.0408 | natural | 25 |  |  |  |  | 0.7538983 |  | 0.2461017 | -1.40201 |  | 67 | 1 | 0
Zhenlu Li JHM 2019 (Figure 4d) | Tetracycline | 182 | 444.44 | -1.3 | 3.5 | 3.6 | 1.35 | 3.29 | 3.0992 | Cu/CuFe2O4 |  |  | 13.98 | 0.021 | 7.45 | 40 | Persulfate (PS) / Sodium persulfate | 238.11 | 92 | 2.08 | -6.26 | 0.4 | 400 | 6.3 | 0.11 | 0.4081633 | natural | 25 |  |  |  |  | 0 | 0.01053404 | 1 | 0 |  | 68 | 1 | 0 | 8 | 0.008731609 | 0.7548386 | 0.8288948
Zhenlu Li JHM 2019 (Figure 4d) | Tetracycline | 182 | 444.44 | -1.3 | 3.5 | 3.6 | 1.35 | 3.29 | 3.0992 | Cu/CuFe2O4 |  |  | 13.98 | 0.021 | 7.45 | 40 | Persulfate (PS) / Sodium persulfate | 238.11 | 92 | 2.08 | -6.26 | 0.4 | 400 | 6.3 | 0.11 | 10.26531 | natural | 25 |  |  |  |  | 0.4030508 |  | 0.5969492 | -0.5159233 |  | 68 | 1 | 0
Zhenlu Li JHM 2019 (Figure 4d) | Tetracycline | 182 | 444.44 | -1.3 | 3.5 | 3.6 | 1.35 | 3.29 | 3.0992 | Cu/CuFe2O4 |  |  | 13.98 | 0.021 | 7.45 | 40 | Persulfate (PS) / Sodium persulfate | 238.11 | 92 | 2.08 | -6.26 | 0.4 | 400 | 6.3 | 0.11 | 19.88776 | natural | 25 |  |  |  |  | 0.5394915 |  | 0.4605085 | -0.775424 |  | 68 | 1 | 0
Zhenlu Li JHM 2019 (Figure 4d) | Tetracycline | 182 | 444.44 | -1.3 | 3.5 | 3.6 | 1.35 | 3.29 | 3.0992 | Cu/CuFe2O4 |  |  | 13.98 | 0.021 | 7.45 | 40 | Persulfate (PS) / Sodium persulfate | 238.11 | 92 | 2.08 | -6.26 | 0.4 | 400 | 6.3 | 0.11 | 40.07143 | natural | 25 |  |  |  |  | 0.6272034 |  | 0.3727966 | -0.9867223 |  | 68 | 1 | 0
Zhenlu Li JHM 2019 (Figure 4d) | Tetracycline | 182 | 444.44 | -1.3 | 3.5 | 3.6 | 1.35 | 3.29 | 3.0992 | Cu/CuFe2O4 |  |  | 13.98 | 0.021 | 7.45 | 40 | Persulfate (PS) / Sodium persulfate | 238.11 | 92 | 2.08 | -6.26 | 0.4 | 400 | 6.3 | 0.11 | 60.2551 | natural | 25 |  |  |  |  | 0.6739831 |  | 0.3260169 | -1.120806 |  | 68 | 1 | 0
Zhenlu Li JHM 2019 (Figure 4d) | Tetracycline | 182 | 444.44 | -1.3 | 3.5 | 3.6 | 1.35 | 3.29 | 3.0992 | Cu/CuFe2O4 |  |  | 13.98 | 0.021 | 7.45 | 40 | Persulfate (PS) / Sodium persulfate | 238.11 | 92 | 2.08 | -6.26 | 0.4 | 400 | 6.3 | 0.11 | 81.37755 | natural | 25 |  |  |  |  | 0.7012712 |  | 0.2987288 | -1.208219 |  | 68 | 1 | 0
Zhenlu Li JHM 2019 (Figure 4d) | Tetracycline | 182 | 444.44 | -1.3 | 3.5 | 3.6 | 1.35 | 3.29 | 3.0992 | Cu/CuFe2O4 |  |  | 13.98 | 0.021 | 7.45 | 40 | Persulfate (PS) / Sodium persulfate | 238.11 | 92 | 2.08 | -6.26 | 0.4 | 400 | 6.3 | 0.11 | 101.7959 | natural | 25 |  |  |  |  | 0.7149153 |  | 0.2850847 | -1.254969 |  | 68 | 1 | 0
Zhenlu Li JHM 2019 (Figure 4d) | Tetracycline | 182 | 444.44 | -1.3 | 3.5 | 3.6 | 1.35 | 3.29 | 3.0992 | Cu/CuFe2O4 |  |  | 13.98 | 0.021 | 7.45 | 40 | Persulfate (PS) / Sodium persulfate | 238.11 | 92 | 2.08 | -6.26 | 0.4 | 400 | 6.3 | 0.11 | 121.5102 | natural | 25 |  |  |  |  | 0.7207627 |  | 0.2792373 | -1.275693 |  | 68 | 1 | 0
Zhenlu Li JHM 2019 (Figure 4e) | Tetracycline | 182 | 444.44 | -1.3 | 3.5 | 3.6 | 1.35 | 3.29 | 3.0992 | Cu/CuFe2O4 |  |  | 13.98 | 0.021 | 7.45 | 40 | Persulfate (PS) / Sodium persulfate | 238.11 | 92 | 2.08 | -6.26 | 0.3 | 300 | 6.3 | 0.11 | 0.02589239 |  | 25 |  |  |  |  | 0.03568142 | 0.01145247 | 0.9643186 | -0.03633356 |  | 69 | 1 | 0 | 8 | 0.009280151 | 0.7297646 | 0.8103187
Zhenlu Li JHM 2019 (Figure 4e) | Tetracycline | 182 | 444.44 | -1.3 | 3.5 | 3.6 | 1.35 | 3.29 | 3.0992 | Cu/CuFe2O4 |  |  | 13.98 | 0.021 | 7.45 | 40 | Persulfate (PS) / Sodium persulfate | 238.11 | 92 | 2.08 | -6.26 | 0.3 | 300 | 6.3 | 0.11 | 10.08882 |  | 25 |  |  |  |  | 0.4783241 |  | 0.5216759 | -0.6507089 |  | 69 | 1 | 0
Zhenlu Li JHM 2019 (Figure 4e) | Tetracycline | 182 | 444.44 | -1.3 | 3.5 | 3.6 | 1.35 | 3.29 | 3.0992 | Cu/CuFe2O4 |  |  | 13.98 | 0.021 | 7.45 | 40 | Persulfate (PS) / Sodium persulfate | 238.11 | 92 | 2.08 | -6.26 | 0.3 | 300 | 6.3 | 0.11 | 20.15176 |  | 25 |  |  |  |  | 0.5918223 |  | 0.4081777 | -0.8960526 |  | 69 | 1 | 0
Zhenlu Li JHM 2019 (Figure 4e) | Tetracycline | 182 | 444.44 | -1.3 | 3.5 | 3.6 | 1.35 | 3.29 | 3.0992 | Cu/CuFe2O4 |  |  | 13.98 | 0.021 | 7.45 | 40 | Persulfate (PS) / Sodium persulfate | 238.11 | 92 | 2.08 | -6.26 | 0.3 | 300 | 6.3 | 0.11 | 39.59151 |  | 25 |  |  |  |  | 0.6803508 |  | 0.3196492 | -1.140531 |  | 69 | 1 | 0
Zhenlu Li JHM 2019 (Figure 4e) | Tetracycline | 182 | 444.44 | -1.3 | 3.5 | 3.6 | 1.35 | 3.29 | 3.0992 | Cu/CuFe2O4 |  |  | 13.98 | 0.021 | 7.45 | 40 | Persulfate (PS) / Sodium persulfate | 238.11 | 92 | 2.08 | -6.26 | 0.3 | 300 | 6.3 | 0.11 | 59.25997 |  | 25 |  |  |  |  | 0.7075904 |  | 0.2924096 | -1.2296 |  | 69 | 1 | 0
Zhenlu Li JHM 2019 (Figure 4e) | Tetracycline | 182 | 444.44 | -1.3 | 3.5 | 3.6 | 1.35 | 3.29 | 3.0992 | Cu/CuFe2O4 |  |  | 13.98 | 0.021 | 7.45 | 40 | Persulfate (PS) / Sodium persulfate | 238.11 | 92 | 2.08 | -6.26 | 0.3 | 300 | 6.3 | 0.11 | 79.61454 |  | 25 |  |  |  |  | 0.7370999 |  | 0.2629001 | -1.335981 |  | 69 | 1 | 0
Zhenlu Li JHM 2019 (Figure 4e) | Tetracycline | 182 | 444.44 | -1.3 | 3.5 | 3.6 | 1.35 | 3.29 | 3.0992 | Cu/CuFe2O4 |  |  | 13.98 | 0.021 | 7.45 | 40 | Persulfate (PS) / Sodium persulfate | 238.11 | 92 | 2.08 | -6.26 | 0.3 | 300 | 6.3 | 0.11 | 99.7404 |  | 25 |  |  |  |  | 0.7507197 |  | 0.2492803 | -1.389177 |  | 69 | 1 | 0
Zhenlu Li JHM 2019 (Figure 4e) | Tetracycline | 182 | 444.44 | -1.3 | 3.5 | 3.6 | 1.35 | 3.29 | 3.0992 | Cu/CuFe2O4 |  |  | 13.98 | 0.021 | 7.45 | 40 | Persulfate (PS) / Sodium persulfate | 238.11 | 92 | 2.08 | -6.26 | 0.3 | 300 | 6.3 | 0.11 | 118.9515 |  | 25 |  |  |  |  | 0.7529896 |  | 0.2470104 | -1.398325 |  | 69 | 1 | 0
Zhenlu Li JHM 2019 (Figure 4e) | Tetracycline | 182 | 444.44 | -1.3 | 3.5 | 3.6 | 1.35 | 3.29 | 3.0992 | Cu/CuFe2O4 |  |  | 13.98 | 0.021 | 7.45 | 40 | Persulfate (PS) / Sodium persulfate | 238.11 | 92 | 2.08 | -6.26 | 0.3 | 300 | 6.3 | 0.11 | 0.4832984 |  | 35 |  |  |  |  | 0.03341146 | 0.01252702 | 0.9665885 | -0.03398237 |  | 70 | 1 | 0 | 8 | 0.009021314 | 0.6412153 | 0.7201487
Zhenlu Li JHM 2019 (Figure 4e) | Tetracycline | 182 | 444.44 | -1.3 | 3.5 | 3.6 | 1.35 | 3.29 | 3.0992 | Cu/CuFe2O4 |  |  | 13.98 | 0.021 | 7.45 | 40 | Persulfate (PS) / Sodium persulfate | 238.11 | 92 | 2.08 | -6.26 | 0.3 | 300 | 6.3 | 0.11 | 10.08882 |  | 35 |  |  |  |  | 0.5759325 |  | 0.4240675 | -0.8578627 |  | 70 | 1 | 0
Zhenlu Li JHM 2019 (Figure 4e) | Tetracycline | 182 | 444.44 | -1.3 | 3.5 | 3.6 | 1.35 | 3.29 | 3.0992 | Cu/CuFe2O4 |  |  | 13.98 | 0.021 | 7.45 | 40 | Persulfate (PS) / Sodium persulfate | 238.11 | 92 | 2.08 | -6.26 | 0.3 | 300 | 6.3 | 0.11 | 19.46565 |  | 35 |  |  |  |  | 0.6621911 |  | 0.3378089 | -1.085275 |  | 70 | 1 | 0
Zhenlu Li JHM 2019 (Figure 4e) | Tetracycline | 182 | 444.44 | -1.3 | 3.5 | 3.6 | 1.35 | 3.29 | 3.0992 | Cu/CuFe2O4 |  |  | 13.98 | 0.021 | 7.45 | 40 | Persulfate (PS) / Sodium persulfate | 238.11 | 92 | 2.08 | -6.26 | 0.3 | 300 | 6.3 | 0.11 | 39.82022 |  | 35 |  |  |  |  | 0.7121303 |  | 0.2878697 | -1.245247 |  | 70 | 1 | 0
Zhenlu Li JHM 2019 (Figure 4e) | Tetracycline | 182 | 444.44 | -1.3 | 3.5 | 3.6 | 1.35 | 3.29 | 3.0992 | Cu/CuFe2O4 |  |  | 13.98 | 0.021 | 7.45 | 40 | Persulfate (PS) / Sodium persulfate | 238.11 | 92 | 2.08 | -6.26 | 0.3 | 300 | 6.3 | 0.11 | 59.03127 |  | 35 |  |  |  |  | 0.7370999 |  | 0.2629001 | -1.335981 |  | 70 | 1 | 0
Zhenlu Li JHM 2019 (Figure 4e) | Tetracycline | 182 | 444.44 | -1.3 | 3.5 | 3.6 | 1.35 | 3.29 | 3.0992 | Cu/CuFe2O4 |  |  | 13.98 | 0.021 | 7.45 | 40 | Persulfate (PS) / Sodium persulfate | 238.11 | 92 | 2.08 | -6.26 | 0.3 | 300 | 6.3 | 0.11 | 79.15713 |  | 35 |  |  |  |  | 0.7552596 |  | 0.2447404 | -1.407557 |  | 70 | 1 | 0
Zhenlu Li JHM 2019 (Figure 4e) | Tetracycline | 182 | 444.44 | -1.3 | 3.5 | 3.6 | 1.35 | 3.29 | 3.0992 | Cu/CuFe2O4 |  |  | 13.98 | 0.021 | 7.45 | 40 | Persulfate (PS) / Sodium persulfate | 238.11 | 92 | 2.08 | -6.26 | 0.3 | 300 | 6.3 | 0.11 | 99.5117 |  | 35 |  |  |  |  | 0.7666094 |  | 0.2333906 | -1.455042 |  | 70 | 1 | 0
Zhenlu Li JHM 2019 (Figure 4e) | Tetracycline | 182 | 444.44 | -1.3 | 3.5 | 3.6 | 1.35 | 3.29 | 3.0992 | Cu/CuFe2O4 |  |  | 13.98 | 0.021 | 7.45 | 40 | Persulfate (PS) / Sodium persulfate | 238.11 | 92 | 2.08 | -6.26 | 0.3 | 300 | 6.3 | 0.11 | 118.7228 |  | 35 |  |  |  |  | 0.7802292 |  | 0.2197708 | -1.51517 |  | 70 | 1 | 0
Zhenlu Li JHM 2019 (Figure 4e) | Tetracycline | 182 | 444.44 | -1.3 | 3.5 | 3.6 | 1.35 | 3.29 | 3.0992 | Cu/CuFe2O4 |  |  | 13.98 | 0.021 | 7.45 | 40 | Persulfate (PS) / Sodium persulfate | 238.11 | 92 | 2.08 | -6.26 | 0.3 | 300 | 6.3 | 0.11 | 0.2545954 |  | 45 |  |  |  |  | 0.03568142 | 0.01662577 | 0.9643186 | -0.03633356 |  | 71 | 1 | 0 | 8 | 0.01220966 | 0.7086601 | 0.7343816
Zhenlu Li JHM 2019 (Figure 4e) | Tetracycline | 182 | 444.44 | -1.3 | 3.5 | 3.6 | 1.35 | 3.29 | 3.0992 | Cu/CuFe2O4 |  |  | 13.98 | 0.021 | 7.45 | 40 | Persulfate (PS) / Sodium persulfate | 238.11 | 92 | 2.08 | -6.26 | 0.3 | 300 | 6.3 | 0.11 | 10.54623 |  | 45 |  |  |  |  | 0.6621911 |  | 0.3378089 | -1.085275 |  | 71 | 1 | 0
Zhenlu Li JHM 2019 (Figure 4e) | Tetracycline | 182 | 444.44 | -1.3 | 3.5 | 3.6 | 1.35 | 3.29 | 3.0992 | Cu/CuFe2O4 |  |  | 13.98 | 0.021 | 7.45 | 40 | Persulfate (PS) / Sodium persulfate | 238.11 | 92 | 2.08 | -6.26 | 0.3 | 300 | 6.3 | 0.11 | 20.38046 |  | 45 |  |  |  |  | 0.73029 |  | 0.26971 | -1.310408 |  | 71 | 1 | 0
Zhenlu Li JHM 2019 (Figure 4e) | Tetracycline | 182 | 444.44 | -1.3 | 3.5 | 3.6 | 1.35 | 3.29 | 3.0992 | Cu/CuFe2O4 |  |  | 13.98 | 0.021 | 7.45 | 40 | Persulfate (PS) / Sodium persulfate | 238.11 | 92 | 2.08 | -6.26 | 0.3 | 300 | 6.3 | 0.11 | 39.82022 |  | 45 |  |  |  |  | 0.7711493 |  | 0.2288507 | -1.474686 |  | 71 | 1 | 0
Zhenlu Li JHM 2019 (Figure 4e) | Tetracycline | 182 | 444.44 | -1.3 | 3.5 | 3.6 | 1.35 | 3.29 | 3.0992 | Cu/CuFe2O4 |  |  | 13.98 | 0.021 | 7.45 | 40 | Persulfate (PS) / Sodium persulfate | 238.11 | 92 | 2.08 | -6.26 | 0.3 | 300 | 6.3 | 0.11 | 59.48867 |  | 45 |  |  |  |  | 0.8120087 |  | 0.1879913 | -1.671359 |  | 71 | 1 | 0
Zhenlu Li JHM 2019 (Figure 4e) | Tetracycline | 182 | 444.44 | -1.3 | 3.5 | 3.6 | 1.35 | 3.29 | 3.0992 | Cu/CuFe2O4 |  |  | 13.98 | 0.021 | 7.45 | 40 | Persulfate (PS) / Sodium persulfate | 238.11 | 92 | 2.08 | -6.26 | 0.3 | 300 | 6.3 | 0.11 | 79.38584 |  | 45 |  |  |  |  | 0.8278984 |  | 0.1721016 | -1.75967 |  | 71 | 1 | 0
Zhenlu Li JHM 2019 (Figure 4e) | Tetracycline | 182 | 444.44 | -1.3 | 3.5 | 3.6 | 1.35 | 3.29 | 3.0992 | Cu/CuFe2O4 |  |  | 13.98 | 0.021 | 7.45 | 40 | Persulfate (PS) / Sodium persulfate | 238.11 | 92 | 2.08 | -6.26 | 0.3 | 300 | 6.3 | 0.11 | 99.05429 |  | 45 |  |  |  |  | 0.8415182 |  | 0.1584818 | -1.842115 |  | 71 | 1 | 0
Zhenlu Li JHM 2019 (Figure 4e) | Tetracycline | 182 | 444.44 | -1.3 | 3.5 | 3.6 | 1.35 | 3.29 | 3.0992 | Cu/CuFe2O4 |  |  | 13.98 | 0.021 | 7.45 | 40 | Persulfate (PS) / Sodium persulfate | 238.11 | 92 | 2.08 | -6.26 | 0.3 | 300 | 6.3 | 0.11 | 119.1802 |  | 45 |  |  |  |  | 0.8664878 |  | 0.1335122 | -2.013562 |  | 71 | 1 | 0
Zhenlu Li JHM 2019 (Figure 4e) | Tetracycline | 182 | 444.44 | -1.3 | 3.5 | 3.6 | 1.35 | 3.29 | 3.0992 | Cu/CuFe2O4 |  |  | 13.98 | 0.021 | 7.45 | 40 | Persulfate (PS) / Sodium persulfate | 238.11 | 92 | 2.08 | -6.26 | 0.3 | 300 | 6.3 | 0.11 | 0.7120014 |  | 55 |  |  |  |  | 0.0311415 | 0.03108305 | 0.9688585 | -0.0316367 |  | 72 | 1 | 0 | 6 | 0.02847122 | 0.8408515 | 0.9159727
Zhenlu Li JHM 2019 (Figure 4e) | Tetracycline | 182 | 444.44 | -1.3 | 3.5 | 3.6 | 1.35 | 3.29 | 3.0992 | Cu/CuFe2O4 |  |  | 13.98 | 0.021 | 7.45 | 40 | Persulfate (PS) / Sodium persulfate | 238.11 | 92 | 2.08 | -6.26 | 0.3 | 300 | 6.3 | 0.11 | 10.08882 |  | 55 |  |  |  |  | 0.73029 |  | 0.26971 | -1.310408 |  | 72 | 1 | 0
Zhenlu Li JHM 2019 (Figure 4e) | Tetracycline | 182 | 444.44 | -1.3 | 3.5 | 3.6 | 1.35 | 3.29 | 3.0992 | Cu/CuFe2O4 |  |  | 13.98 | 0.021 | 7.45 | 40 | Persulfate (PS) / Sodium persulfate | 238.11 | 92 | 2.08 | -6.26 | 0.3 | 300 | 6.3 | 0.11 | 19.92305 |  | 55 |  |  |  |  | 0.7870391 |  | 0.2129609 | -1.546647 |  | 72 | 1 | 0
Zhenlu Li JHM 2019 (Figure 4e) | Tetracycline | 182 | 444.44 | -1.3 | 3.5 | 3.6 | 1.35 | 3.29 | 3.0992 | Cu/CuFe2O4 |  |  | 13.98 | 0.021 | 7.45 | 40 | Persulfate (PS) / Sodium persulfate | 238.11 | 92 | 2.08 | -6.26 | 0.3 | 300 | 6.3 | 0.11 | 39.59151 |  | 55 |  |  |  |  | 0.852868 |  | 0.147132 | -1.916425 |  | 72 | 1 | 0
Zhenlu Li JHM 2019 (Figure 4e) | Tetracycline | 182 | 444.44 | -1.3 | 3.5 | 3.6 | 1.35 | 3.29 | 3.0992 | Cu/CuFe2O4 |  |  | 13.98 | 0.021 | 7.45 | 40 | Persulfate (PS) / Sodium persulfate | 238.11 | 92 | 2.08 | -6.26 | 0.3 | 300 | 6.3 | 0.11 | 59.71738 |  | 55 |  |  |  |  | 0.9028072 |  | 0.09719283 | -2.331058 |  | 72 | 1 | 0
Zhenlu Li JHM 2019 (Figure 4e) | Tetracycline | 182 | 444.44 | -1.3 | 3.5 | 3.6 | 1.35 | 3.29 | 3.0992 | Cu/CuFe2O4 |  |  | 13.98 | 0.021 | 7.45 | 40 | Persulfate (PS) / Sodium persulfate | 238.11 | 92 | 2.08 | -6.26 | 0.3 | 300 | 6.3 | 0.11 | 79.15713 |  | 55 |  |  |  |  | 0.9345866 |  | 0.06541335 | -2.727029 |  | 72 | 1 | 0
Zhenlu Li JHM 2019 (Figure 4e) | Tetracycline | 182 | 444.44 | -1.3 | 3.5 | 3.6 | 1.35 | 3.29 | 3.0992 | Cu/CuFe2O4 |  |  | 13.98 | 0.021 | 7.45 | 40 | Persulfate (PS) / Sodium persulfate | 238.11 | 92 | 2.08 | -6.26 | 0.3 | 300 | 6.3 | 0.11 | 98.82559 |  | 55 |  |  |  |  | 0.9640962 |  | 0.03590384 | -3.326911 |  | 72 | 0 | 0
Zhenlu Li JHM 2019 (Figure 4e) | Tetracycline | 182 | 444.44 | -1.3 | 3.5 | 3.6 | 1.35 | 3.29 | 3.0992 | Cu/CuFe2O4 |  |  | 13.98 | 0.021 | 7.45 | 40 | Persulfate (PS) / Sodium persulfate | 238.11 | 92 | 2.08 | -6.26 | 0.3 | 300 | 6.3 | 0.11 | 118.9515 |  | 55 |  |  |  |  | 0.975446 |  | 0.02455403 | -3.706879 |  | 72 | 0 | 0
Zhenlu Li JHM 2019 (Figure 5a) | Tetracycline | 182 | 444.44 | -1.3 | 3.5 | 3.6 | 1.35 | 3.29 | 3.0992 | Cu/CuFe2O4 |  |  | 13.98 | 0.021 | 7.45 | 40 | Persulfate (PS) / Sodium persulfate | 238.11 | 92 | 2.08 | -6.26 | 0.3 | 300 | 6.3 | 0.11 | 0.1867309 |  | 25 |  |  |  |  | 0.018335582 | 0.011141895 | 0.981664418 | -0.01850576 |  | 73 | 1 | 0 | 8 | 0.009043946 | 0.7534414 | 0.8117063
Zhenlu Li JHM 2019 (Figure 5a) | Tetracycline | 182 | 444.44 | -1.3 | 3.5 | 3.6 | 1.35 | 3.29 | 3.0992 | Cu/CuFe2O4 |  |  | 13.98 | 0.021 | 7.45 | 40 | Persulfate (PS) / Sodium persulfate | 238.11 | 92 | 2.08 | -6.26 | 0.3 | 300 | 6.3 | 0.11 | 9.75679 |  | 25 |  |  |  |  | 0.432838766 |  | 0.567161234 | -0.5671117 |  | 73 | 1 | 0
Zhenlu Li JHM 2019 (Figure 5a) | Tetracycline | 182 | 444.44 | -1.3 | 3.5 | 3.6 | 1.35 | 3.29 | 3.0992 | Cu/CuFe2O4 |  |  | 13.98 | 0.021 | 7.45 | 40 | Persulfate (PS) / Sodium persulfate | 238.11 | 92 | 2.08 | -6.26 | 0.3 | 300 | 6.3 | 0.11 | 19.73285 |  | 25 |  |  |  |  | 0.547712627 |  | 0.452287373 | -0.7934375 |  | 73 | 1 | 0
Zhenlu Li JHM 2019 (Figure 5a) | Tetracycline | 182 | 444.44 | -1.3 | 3.5 | 3.6 | 1.35 | 3.29 | 3.0992 | Cu/CuFe2O4 |  |  | 13.98 | 0.021 | 7.45 | 40 | Persulfate (PS) / Sodium persulfate | 238.11 | 92 | 2.08 | -6.26 | 0.3 | 300 | 6.3 | 0.11 | 39.04697 |  | 25 |  |  |  |  | 0.648227256 |  | 0.351772744 | -1.04477 |  | 73 | 1 | 0
Zhenlu Li JHM 2019 (Figure 5a) | Tetracycline | 182 | 444.44 | -1.3 | 3.5 | 3.6 | 1.35 | 3.29 | 3.0992 | Cu/CuFe2O4 |  |  | 13.98 | 0.021 | 7.45 | 40 | Persulfate (PS) / Sodium persulfate | 238.11 | 92 | 2.08 | -6.26 | 0.3 | 300 | 6.3 | 0.11 | 58.99398 |  | 25 |  |  |  |  | 0.680462963 |  | 0.319537037 | -1.140882 |  | 73 | 1 | 0
Zhenlu Li JHM 2019 (Figure 5a) | Tetracycline | 182 | 444.44 | -1.3 | 3.5 | 3.6 | 1.35 | 3.29 | 3.0992 | Cu/CuFe2O4 |  |  | 13.98 | 0.021 | 7.45 | 40 | Persulfate (PS) / Sodium persulfate | 238.11 | 92 | 2.08 | -6.26 | 0.3 | 300 | 6.3 | 0.11 | 78.37121 |  | 25 |  |  |  |  | 0.704706905 |  | 0.295293095 | -1.219787 |  | 73 | 1 | 0
Zhenlu Li JHM 2019 (Figure 5a) | Tetracycline | 182 | 444.44 | -1.3 | 3.5 | 3.6 | 1.35 | 3.29 | 3.0992 | Cu/CuFe2O4 |  |  | 13.98 | 0.021 | 7.45 | 40 | Persulfate (PS) / Sodium persulfate | 238.11 | 92 | 2.08 | -6.26 | 0.3 | 300 | 6.3 | 0.11 | 97.91733 |  | 25 |  |  |  |  | 0.717630214 |  | 0.282369786 | -1.264538 |  | 73 | 1 | 0
Zhenlu Li JHM 2019 (Figure 5a) | Tetracycline | 182 | 444.44 | -1.3 | 3.5 | 3.6 | 1.35 | 3.29 | 3.0992 | Cu/CuFe2O4 |  |  | 13.98 | 0.021 | 7.45 | 40 | Persulfate (PS) / Sodium persulfate | 238.11 | 92 | 2.08 | -6.26 | 0.3 | 300 | 6.3 | 0.11 | 117.3475 |  | 25 |  |  |  |  | 0.733904011 |  | 0.266095989 | -1.323898 |  | 73 | 1 | 0
Zhenlu Li JHM 2019 (Figure 5a) | Tetracycline | 182 | 444.44 | -1.3 | 3.5 | 3.6 | 1.35 | 3.29 | 3.0992 | Cu/CuFe2O4 |  |  | 13.98 | 0.021 | 7.45 | 40 | Persulfate (PS) / Sodium persulfate | 238.11 | 92 | 2.08 | -6.26 | 0.3 | 300 | 6.3 | 0.11 | -0.1032709 |  | 25 | Cl | 1 |  |  | 0.019292864 | 0.011125774 | 0.980707136 | -0.0194814 |  | 74 | 1 | 0 | 8 | 0.007440028 | 0.5417476 | 0.66872
Zhenlu Li JHM 2019 (Figure 5a) | Tetracycline | 182 | 444.44 | -1.3 | 3.5 | 3.6 | 1.35 | 3.29 | 3.0992 | Cu/CuFe2O4 |  |  | 13.98 | 0.021 | 7.45 | 40 | Persulfate (PS) / Sodium persulfate | 238.11 | 92 | 2.08 | -6.26 | 0.3 | 300 | 6.3 | 0.11 | 9.75679 |  | 25 | Cl | 1 |  |  | 0.588875761 |  | 0.411124239 | -0.8888598 |  | 74 | 1 | 0
Zhenlu Li JHM 2019 (Figure 5a) | Tetracycline | 182 | 444.44 | -1.3 | 3.5 | 3.6 | 1.35 | 3.29 | 3.0992 | Cu/CuFe2O4 |  |  | 13.98 | 0.021 | 7.45 | 40 | Persulfate (PS) / Sodium persulfate | 238.11 | 92 | 2.08 | -6.26 | 0.3 | 300 | 6.3 | 0.11 | 19.8201 |  | 25 | Cl | 1 |  |  | 0.654339506 |  | 0.345660494 | -1.062298 |  | 74 | 1 | 0
Zhenlu Li JHM 2019 (Figure 5a) | Tetracycline | 182 | 444.44 | -1.3 | 3.5 | 3.6 | 1.35 | 3.29 | 3.0992 | Cu/CuFe2O4 |  |  | 13.98 | 0.021 | 7.45 | 40 | Persulfate (PS) / Sodium persulfate | 238.11 | 92 | 2.08 | -6.26 | 0.3 | 300 | 6.3 | 0.11 | 39.22097 |  | 25 | Cl | 1 |  |  | 0.68508262 |  | 0.31491738 | -1.155445 |  | 74 | 1 | 0
Zhenlu Li JHM 2019 (Figure 5a) | Tetracycline | 182 | 444.44 | -1.3 | 3.5 | 3.6 | 1.35 | 3.29 | 3.0992 | Cu/CuFe2O4 |  |  | 13.98 | 0.021 | 7.45 | 40 | Persulfate (PS) / Sodium persulfate | 238.11 | 92 | 2.08 | -6.26 | 0.3 | 300 | 6.3 | 0.11 | 58.59828 |  | 25 | Cl | 1 |  |  | 0.704953704 |  | 0.295046296 | -1.220623 |  | 74 | 1 | 0
Zhenlu Li JHM 2019 (Figure 5a) | Tetracycline | 182 | 444.44 | -1.3 | 3.5 | 3.6 | 1.35 | 3.29 | 3.0992 | Cu/CuFe2O4 |  |  | 13.98 | 0.021 | 7.45 | 40 | Persulfate (PS) / Sodium persulfate | 238.11 | 92 | 2.08 | -6.26 | 0.3 | 300 | 6.3 | 0.11 | 78.38307 |  | 25 | Cl | 1 |  |  | 0.713117284 |  | 0.286882716 | -1.248682 |  | 74 | 1 | 0
Zhenlu Li JHM 2019 (Figure 5a) | Tetracycline | 182 | 444.44 | -1.3 | 3.5 | 3.6 | 1.35 | 3.29 | 3.0992 | Cu/CuFe2O4 |  |  | 13.98 | 0.021 | 7.45 | 40 | Persulfate (PS) / Sodium persulfate | 238.11 | 92 | 2.08 | -6.26 | 0.3 | 300 | 6.3 | 0.11 | 97.80133 |  | 25 | Cl | 1 |  |  | 0.730553524 |  | 0.269446476 | -1.311386 |  | 74 | 1 | 0
Zhenlu Li JHM 2019 (Figure 5a) | Tetracycline | 182 | 444.44 | -1.3 | 3.5 | 3.6 | 1.35 | 3.29 | 3.0992 | Cu/CuFe2O4 |  |  | 13.98 | 0.021 | 7.45 | 40 | Persulfate (PS) / Sodium persulfate | 238.11 | 92 | 2.08 | -6.26 | 0.3 | 300 | 6.3 | 0.11 | 117.4635 |  | 25 | Cl | 1 |  |  | 0.734861294 |  | 0.265138706 | -1.327502 |  | 74 | 1 | 0
Zhenlu Li JHM 2019 (Figure 5a) | Tetracycline | 182 | 444.44 | -1.3 | 3.5 | 3.6 | 1.35 | 3.29 | 3.0992 | Cu/CuFe2O4 |  |  | 13.98 | 0.021 | 7.45 | 40 | Persulfate (PS) / Sodium persulfate | 238.11 | 92 | 2.08 | -6.26 | 0.3 | 300 | 6.3 | 0.11 | 0.07073018 |  | 25 | Cl | 5 |  |  | 0.017378299 | 0.010413267 | 0.982621701 | -0.01753107 |  | 75 | 1 | 0 | 8 | 0.006336681 | 0.4533075 | 0.60852
Zhenlu Li JHM 2019 (Figure 5a) | Tetracycline | 182 | 444.44 | -1.3 | 3.5 | 3.6 | 1.35 | 3.29 | 3.0992 | Cu/CuFe2O4 |  |  | 13.98 | 0.021 | 7.45 | 40 | Persulfate (PS) / Sodium persulfate | 238.11 | 92 | 2.08 | -6.26 | 0.3 | 300 | 6.3 | 0.11 | 9.901553 |  | 25 | Cl | 5 |  |  | 0.603053469 |  | 0.396946531 | -0.9239537 |  | 75 | 1 | 0
Zhenlu Li JHM 2019 (Figure 5a) | Tetracycline | 182 | 444.44 | -1.3 | 3.5 | 3.6 | 1.35 | 3.29 | 3.0992 | Cu/CuFe2O4 |  |  | 13.98 | 0.021 | 7.45 | 40 | Persulfate (PS) / Sodium persulfate | 238.11 | 92 | 2.08 | -6.26 | 0.3 | 300 | 6.3 | 0.11 | 19.70361 |  | 25 | Cl | 5 |  |  | 0.6604904 |  | 0.3395096 | -1.080253 |  | 75 | 1 | 0
Zhenlu Li JHM 2019 (Figure 5a) | Tetracycline | 182 | 444.44 | -1.3 | 3.5 | 3.6 | 1.35 | 3.29 | 3.0992 | Cu/CuFe2O4 |  |  | 13.98 | 0.021 | 7.45 | 40 | Persulfate (PS) / Sodium persulfate | 238.11 | 92 | 2.08 | -6.26 | 0.3 | 300 | 6.3 | 0.11 | 39.01135 |  | 25 | Cl | 5 |  |  | 0.664135802 |  | 0.335864198 | -1.091048 |  | 75 | 1 | 0
Zhenlu Li JHM 2019 (Figure 5a) | Tetracycline | 182 | 444.44 | -1.3 | 3.5 | 3.6 | 1.35 | 3.29 | 3.0992 | Cu/CuFe2O4 |  |  | 13.98 | 0.021 | 7.45 | 40 | Persulfate (PS) / Sodium persulfate | 238.11 | 92 | 2.08 | -6.26 | 0.3 | 300 | 6.3 | 0.11 | 58.79613 |  | 25 | Cl | 5 |  |  | 0.688626543 |  | 0.311373457 | -1.166762 |  | 75 | 1 | 0
Zhenlu Li JHM 2019 (Figure 5a) | Tetracycline | 182 | 444.44 | -1.3 | 3.5 | 3.6 | 1.35 | 3.29 | 3.0992 | Cu/CuFe2O4 |  |  | 13.98 | 0.021 | 7.45 | 40 | Persulfate (PS) / Sodium persulfate | 238.11 | 92 | 2.08 | -6.26 | 0.3 | 300 | 6.3 | 0.11 | 78.18522 |  | 25 | Cl | 5 |  |  | 0.680462963 |  | 0.319537037 | -1.140882 |  | 75 | 1 | 0
Zhenlu Li JHM 2019 (Figure 5a) | Tetracycline | 182 | 444.44 | -1.3 | 3.5 | 3.6 | 1.35 | 3.29 | 3.0992 | Cu/CuFe2O4 |  |  | 13.98 | 0.021 | 7.45 | 40 | Persulfate (PS) / Sodium persulfate | 238.11 | 92 | 2.08 | -6.26 | 0.3 | 300 | 6.3 | 0.11 | 98.16786 |  | 25 | Cl | 5 |  |  | 0.704953704 |  | 0.295046296 | -1.220623 |  | 75 | 1 | 0
Zhenlu Li JHM 2019 (Figure 5a) | Tetracycline | 182 | 444.44 | -1.3 | 3.5 | 3.6 | 1.35 | 3.29 | 3.0992 | Cu/CuFe2O4 |  |  | 13.98 | 0.021 | 7.45 | 40 | Persulfate (PS) / Sodium persulfate | 238.11 | 92 | 2.08 | -6.26 | 0.3 | 300 | 6.3 | 0.11 | 117.7548 |  | 25 | Cl | 5 |  |  | 0.711484568 |  | 0.288515432 | -1.243007 |  | 75 | 1 | 0
Zhenlu Li JHM 2019 (Figure 5a) | Tetracycline | 182 | 444.44 | -1.3 | 3.5 | 3.6 | 1.35 | 3.29 | 3.0992 | Cu/CuFe2O4 |  |  | 13.98 | 0.021 | 7.45 | 40 | Persulfate (PS) / Sodium persulfate | 238.11 | 92 | 2.08 | -6.26 | 0.3 | 300 | 6.3 | 0.11 | 1.112718 |  | 25 | Cl | 10 |  |  | 0.029952446 | 0.010334629 | 0.970047554 | -0.03041018 |  | 76 | 1 | 0 | 8 | 0.006409591 | 0.467018 | 0.6202052
Zhenlu Li JHM 2019 (Figure 5a) | Tetracycline | 182 | 444.44 | -1.3 | 3.5 | 3.6 | 1.35 | 3.29 | 3.0992 | Cu/CuFe2O4 |  |  | 13.98 | 0.021 | 7.45 | 40 | Persulfate (PS) / Sodium persulfate | 238.11 | 92 | 2.08 | -6.26 | 0.3 | 300 | 6.3 | 0.11 | 9.697478 |  | 25 | Cl | 10 |  |  | 0.596404419 |  | 0.403595581 | -0.9073419 |  | 76 | 1 | 0
Zhenlu Li JHM 2019 (Figure 5a) | Tetracycline | 182 | 444.44 | -1.3 | 3.5 | 3.6 | 1.35 | 3.29 | 3.0992 | Cu/CuFe2O4 |  |  | 13.98 | 0.021 | 7.45 | 40 | Persulfate (PS) / Sodium persulfate | 238.11 | 92 | 2.08 | -6.26 | 0.3 | 300 | 6.3 | 0.11 | 19.78954 |  | 25 | Cl | 10 |  |  | 0.651448144 |  | 0.348551856 | -1.053968 |  | 76 | 1 | 0
Zhenlu Li JHM 2019 (Figure 5a) | Tetracycline | 182 | 444.44 | -1.3 | 3.5 | 3.6 | 1.35 | 3.29 | 3.0992 | Cu/CuFe2O4 |  |  | 13.98 | 0.021 | 7.45 | 40 | Persulfate (PS) / Sodium persulfate | 238.11 | 92 | 2.08 | -6.26 | 0.3 | 300 | 6.3 | 0.11 | 38.98766 |  | 25 | Cl | 10 |  |  | 0.669157864 |  | 0.330842136 | -1.106114 |  | 76 | 1 | 0
Zhenlu Li JHM 2019 (Figure 5a) | Tetracycline | 182 | 444.44 | -1.3 | 3.5 | 3.6 | 1.35 | 3.29 | 3.0992 | Cu/CuFe2O4 |  |  | 13.98 | 0.021 | 7.45 | 40 | Persulfate (PS) / Sodium persulfate | 238.11 | 92 | 2.08 | -6.26 | 0.3 | 300 | 6.3 | 0.11 | 58.82378 |  | 25 | Cl | 10 |  |  | 0.683995738 |  | 0.316004262 | -1.152 |  | 76 | 1 | 0
Zhenlu Li JHM 2019 (Figure 5a) | Tetracycline | 182 | 444.44 | -1.3 | 3.5 | 3.6 | 1.35 | 3.29 | 3.0992 | Cu/CuFe2O4 |  |  | 13.98 | 0.021 | 7.45 | 40 | Persulfate (PS) / Sodium persulfate | 238.11 | 92 | 2.08 | -6.26 | 0.3 | 300 | 6.3 | 0.11 | 78.4859 |  | 25 | Cl | 10 |  |  | 0.692132637 |  | 0.307867363 | -1.178086 |  | 76 | 1 | 0
Zhenlu Li JHM 2019 (Figure 5a) | Tetracycline | 182 | 444.44 | -1.3 | 3.5 | 3.6 | 1.35 | 3.29 | 3.0992 | Cu/CuFe2O4 |  |  | 13.98 | 0.021 | 7.45 | 40 | Persulfate (PS) / Sodium persulfate | 238.11 | 92 | 2.08 | -6.26 | 0.3 | 300 | 6.3 | 0.11 | 98.09002 |  | 25 | Cl | 10 |  |  | 0.706491869 |  | 0.293508131 | -1.22585 |  | 76 | 1 | 0
Zhenlu Li JHM 2019 (Figure 5a) | Tetracycline | 182 | 444.44 | -1.3 | 3.5 | 3.6 | 1.35 | 3.29 | 3.0992 | Cu/CuFe2O4 |  |  | 13.98 | 0.021 | 7.45 | 40 | Persulfate (PS) / Sodium persulfate | 238.11 | 92 | 2.08 | -6.26 | 0.3 | 300 | 6.3 | 0.11 | 117.5781 |  | 25 | Cl | 10 |  |  | 0.708885075 |  | 0.291114925 | -1.234037 |  | 76 | 1 | 0
Zhenlu Li JHM 2019 (Figure 5b) | Tetracycline | 182 | 444.44 | -1.3 | 3.5 | 3.6 | 1.35 | 3.29 | 3.0992 | Cu/CuFe2O4 |  |  | 13.98 | 0.021 | 7.45 | 40 | Persulfate (PS) / Sodium persulfate | 238.11 | 92 | 2.08 | -6.26 | 0.3 | 300 | 6.3 | 0.11 | -0.6724708 | natural | 25 |  |  |  |  | 0.03384619 | 0.01067147 | 0.9661538 | -0.03443224 |  | 77 | 1 | 0 | 8 | 0.008731759 | 0.7522821 | 0.8182337
Zhenlu Li JHM 2019 (Figure 5b) | Tetracycline | 182 | 444.44 | -1.3 | 3.5 | 3.6 | 1.35 | 3.29 | 3.0992 | Cu/CuFe2O4 |  |  | 13.98 | 0.021 | 7.45 | 40 | Persulfate (PS) / Sodium persulfate | 238.11 | 92 | 2.08 | -6.26 | 0.3 | 300 | 6.3 | 0.11 | 9.854479 | natural | 25 |  |  |  |  | 0.4437017 |  | 0.5562983 | -0.5864507 |  | 77 | 1 | 0
Zhenlu Li JHM 2019 (Figure 5b) | Tetracycline | 182 | 444.44 | -1.3 | 3.5 | 3.6 | 1.35 | 3.29 | 3.0992 | Cu/CuFe2O4 |  |  | 13.98 | 0.021 | 7.45 | 40 | Persulfate (PS) / Sodium persulfate | 238.11 | 92 | 2.08 | -6.26 | 0.3 | 300 | 6.3 | 0.11 | 20.12585 | natural | 25 |  |  |  |  | 0.5565382 |  | 0.4434618 | -0.8131436 |  | 77 | 1 | 0
Zhenlu Li JHM 2019 (Figure 5b) | Tetracycline | 182 | 444.44 | -1.3 | 3.5 | 3.6 | 1.35 | 3.29 | 3.0992 | Cu/CuFe2O4 |  |  | 13.98 | 0.021 | 7.45 | 40 | Persulfate (PS) / Sodium persulfate | 238.11 | 92 | 2.08 | -6.26 | 0.3 | 300 | 6.3 | 0.11 | 40.085 | natural | 25 |  |  |  |  | 0.6517763 |  | 0.3482237 | -1.05491 |  | 77 | 1 | 0
Zhenlu Li JHM 2019 (Figure 5b) | Tetracycline | 182 | 444.44 | -1.3 | 3.5 | 3.6 | 1.35 | 3.29 | 3.0992 | Cu/CuFe2O4 |  |  | 13.98 | 0.021 | 7.45 | 40 | Persulfate (PS) / Sodium persulfate | 238.11 | 92 | 2.08 | -6.26 | 0.3 | 300 | 6.3 | 0.11 | 60.39431 | natural | 25 |  |  |  |  | 0.6838674 |  | 0.3161326 | -1.151593 |  | 77 | 1 | 0
Zhenlu Li JHM 2019 (Figure 5b) | Tetracycline | 182 | 444.44 | -1.3 | 3.5 | 3.6 | 1.35 | 3.29 | 3.0992 | Cu/CuFe2O4 |  |  | 13.98 | 0.021 | 7.45 | 40 | Persulfate (PS) / Sodium persulfate | 238.11 | 92 | 2.08 | -6.26 | 0.3 | 300 | 6.3 | 0.11 | 80.23674 | natural | 25 |  |  |  |  | 0.7097473 |  | 0.2902527 | -1.237003 |  | 77 | 1 | 0
Zhenlu Li JHM 2019 (Figure 5b) | Tetracycline | 182 | 444.44 | -1.3 | 3.5 | 3.6 | 1.35 | 3.29 | 3.0992 | Cu/CuFe2O4 |  |  | 13.98 | 0.021 | 7.45 | 40 | Persulfate (PS) / Sodium persulfate | 238.11 | 92 | 2.08 | -6.26 | 0.3 | 300 | 6.3 | 0.11 | 100.3126 | natural | 25 |  |  |  |  | 0.7221696 |  | 0.2778304 | -1.280745 |  | 77 | 1 | 0
Zhenlu Li JHM 2019 (Figure 5b) | Tetracycline | 182 | 444.44 | -1.3 | 3.5 | 3.6 | 1.35 | 3.29 | 3.0992 | Cu/CuFe2O4 |  |  | 13.98 | 0.021 | 7.45 | 40 | Persulfate (PS) / Sodium persulfate | 238.11 | 92 | 2.08 | -6.26 | 0.3 | 300 | 6.3 | 0.11 | 120.0383 | natural | 25 |  |  |  |  | 0.7335568 |  | 0.2664432 | -1.322594 |  | 77 | 1 | 0
Zhenlu Li JHM 2019 (Figure 5b) | Tetracycline | 182 | 444.44 | -1.3 | 3.5 | 3.6 | 1.35 | 3.29 | 3.0992 | Cu/CuFe2O4 |  |  | 13.98 | 0.021 | 7.45 | 40 | Persulfate (PS) / Sodium persulfate | 238.11 | 92 | 2.08 | -6.26 | 0.3 | 300 | 6.3 | 0.11 | 0.9606835 | natural | 25 | HCO3- | 1 |  |  | 0.03927789 | 0.01375777 | 0.9607221 | -0.04007008 |  | 78 | 1 | 0 | 8 | 0.01123443 | 0.7187195 | 0.8165881
Zhenlu Li JHM 2019 (Figure 5b) | Tetracycline | 182 | 444.44 | -1.3 | 3.5 | 3.6 | 1.35 | 3.29 | 3.0992 | Cu/CuFe2O4 |  |  | 13.98 | 0.021 | 7.45 | 40 | Persulfate (PS) / Sodium persulfate | 238.11 | 92 | 2.08 | -6.26 | 0.3 | 300 | 6.3 | 0.11 | 9.738888 | natural | 25 | HCO3- | 1 |  |  | 0.5625313 |  | 0.4374687 | -0.8267501 |  | 78 | 1 | 0
Zhenlu Li JHM 2019 (Figure 5b) | Tetracycline | 182 | 444.44 | -1.3 | 3.5 | 3.6 | 1.35 | 3.29 | 3.0992 | Cu/CuFe2O4 |  |  | 13.98 | 0.021 | 7.45 | 40 | Persulfate (PS) / Sodium persulfate | 238.11 | 92 | 2.08 | -6.26 | 0.3 | 300 | 6.3 | 0.11 | 19.74196 | natural | 25 | HCO3- | 1 |  |  | 0.6114166 |  | 0.3885834 | -0.9452474 |  | 78 | 1 | 0
Zhenlu Li JHM 2019 (Figure 5b) | Tetracycline | 182 | 444.44 | -1.3 | 3.5 | 3.6 | 1.35 | 3.29 | 3.0992 | Cu/CuFe2O4 |  |  | 13.98 | 0.021 | 7.45 | 40 | Persulfate (PS) / Sodium persulfate | 238.11 | 92 | 2.08 | -6.26 | 0.3 | 300 | 6.3 | 0.11 | 40.15639 | natural | 25 | HCO3- | 1 |  |  | 0.7544513 |  | 0.2455487 | -1.40426 |  | 78 | 1 | 0
Zhenlu Li JHM 2019 (Figure 5b) | Tetracycline | 182 | 444.44 | -1.3 | 3.5 | 3.6 | 1.35 | 3.29 | 3.0992 | Cu/CuFe2O4 |  |  | 13.98 | 0.021 | 7.45 | 40 | Persulfate (PS) / Sodium persulfate | 238.11 | 92 | 2.08 | -6.26 | 0.3 | 300 | 6.3 | 0.11 | 59.95838 | natural | 25 | HCO3- | 1 |  |  | 0.7942837 |  | 0.2057163 | -1.581257 |  | 78 | 1 | 0
Zhenlu Li JHM 2019 (Figure 5b) | Tetracycline | 182 | 444.44 | -1.3 | 3.5 | 3.6 | 1.35 | 3.29 | 3.0992 | Cu/CuFe2O4 |  |  | 13.98 | 0.021 | 7.45 | 40 | Persulfate (PS) / Sodium persulfate | 238.11 | 92 | 2.08 | -6.26 | 0.3 | 300 | 6.3 | 0.11 | 80.16867 | natural | 25 | HCO3- | 1 |  |  | 0.801526 |  | 0.198474 | -1.617097 |  | 78 | 1 | 0
Zhenlu Li JHM 2019 (Figure 5b) | Tetracycline | 182 | 444.44 | -1.3 | 3.5 | 3.6 | 1.35 | 3.29 | 3.0992 | Cu/CuFe2O4 |  |  | 13.98 | 0.021 | 7.45 | 40 | Persulfate (PS) / Sodium persulfate | 238.11 | 92 | 2.08 | -6.26 | 0.3 | 300 | 6.3 | 0.11 | 100.379 | natural | 25 | HCO3- | 1 |  |  | 0.8105788 |  | 0.1894212 | -1.663782 |  | 78 | 1 | 0
Zhenlu Li JHM 2019 (Figure 5b) | Tetracycline | 182 | 444.44 | -1.3 | 3.5 | 3.6 | 1.35 | 3.29 | 3.0992 | Cu/CuFe2O4 |  |  | 13.98 | 0.021 | 7.45 | 40 | Persulfate (PS) / Sodium persulfate | 238.11 | 92 | 2.08 | -6.26 | 0.3 | 300 | 6.3 | 0.11 | 120.3851 | natural | 25 | HCO3- | 1 |  |  | 0.8141999 |  | 0.1858001 | -1.683084 |  | 78 | 1 | 0
Zhenlu Li JHM 2019 (Figure 5b) | Tetracycline | 182 | 444.44 | -1.3 | 3.5 | 3.6 | 1.35 | 3.29 | 3.0992 | Cu/CuFe2O4 |  |  | 13.98 | 0.021 | 7.45 | 40 | Persulfate (PS) / Sodium persulfate | 238.11 | 92 | 2.08 | -6.26 | 0.3 | 300 | 6.3 | 0.11 | 0.0666 | natural | 25 | HCO3- | 5 |  |  | 0.05195185 | 0.0156771 | 0.9480482 | -0.05334998 |  | 79 | 1 | 0 | 8 | 0.0101547 | 0.5409268 | 0.6477414
Zhenlu Li JHM 2019 (Figure 5b) | Tetracycline | 182 | 444.44 | -1.3 | 3.5 | 3.6 | 1.35 | 3.29 | 3.0992 | Cu/CuFe2O4 |  |  | 13.98 | 0.021 | 7.45 | 40 | Persulfate (PS) / Sodium persulfate | 238.11 | 92 | 2.08 | -6.26 | 0.3 | 300 | 6.3 | 0.11 | 9.126455 | natural | 25 | HCO3- | 5 |  |  | 0.7490196 |  | 0.2509804 | -1.38238 |  | 79 | 1 | 0
Zhenlu Li JHM 2019 (Figure 5b) | Tetracycline | 182 | 444.44 | -1.3 | 3.5 | 3.6 | 1.35 | 3.29 | 3.0992 | Cu/CuFe2O4 |  |  | 13.98 | 0.021 | 7.45 | 40 | Persulfate (PS) / Sodium persulfate | 238.11 | 92 | 2.08 | -6.26 | 0.3 | 300 | 6.3 | 0.11 | 19.9461 | natural | 25 | HCO3- | 5 |  |  | 0.7616935 |  | 0.2383065 | -1.434198 |  | 79 | 1 | 0
Zhenlu Li JHM 2019 (Figure 5b) | Tetracycline | 182 | 444.44 | -1.3 | 3.5 | 3.6 | 1.35 | 3.29 | 3.0992 | Cu/CuFe2O4 |  |  | 13.98 | 0.021 | 7.45 | 40 | Persulfate (PS) / Sodium persulfate | 238.11 | 92 | 2.08 | -6.26 | 0.3 | 300 | 6.3 | 0.11 | 40.05245 | natural | 25 | HCO3- | 5 |  |  | 0.8105052 |  | 0.1894948 | -1.663394 |  | 79 | 1 | 0
Zhenlu Li JHM 2019 (Figure 5b) | Tetracycline | 182 | 444.44 | -1.3 | 3.5 | 3.6 | 1.35 | 3.29 | 3.0992 | Cu/CuFe2O4 |  |  | 13.98 | 0.021 | 7.45 | 40 | Persulfate (PS) / Sodium persulfate | 238.11 | 92 | 2.08 | -6.26 | 0.3 | 300 | 6.3 | 0.11 | 60.16253 | natural | 25 | HCO3- | 5 |  |  | 0.8232527 |  | 0.1767473 | -1.733034 |  | 79 | 1 | 0
Zhenlu Li JHM 2019 (Figure 5b) | Tetracycline | 182 | 444.44 | -1.3 | 3.5 | 3.6 | 1.35 | 3.29 | 3.0992 | Cu/CuFe2O4 |  |  | 13.98 | 0.021 | 7.45 | 40 | Persulfate (PS) / Sodium persulfate | 238.11 | 92 | 2.08 | -6.26 | 0.3 | 300 | 6.3 | 0.11 | 80.16867 | natural | 25 | HCO3- | 5 |  |  | 0.8286844 |  | 0.1713156 | -1.764248 |  | 79 | 1 | 0
Zhenlu Li JHM 2019 (Figure 5b) | Tetracycline | 182 | 444.44 | -1.3 | 3.5 | 3.6 | 1.35 | 3.29 | 3.0992 | Cu/CuFe2O4 |  |  | 13.98 | 0.021 | 7.45 | 40 | Persulfate (PS) / Sodium persulfate | 238.11 | 92 | 2.08 | -6.26 | 0.3 | 300 | 6.3 | 0.11 | 100.481 | natural | 25 | HCO3- | 5 |  |  | 0.8452511 |  | 0.1547489 | -1.865952 |  | 79 | 1 | 0
Zhenlu Li JHM 2019 (Figure 5b) | Tetracycline | 182 | 444.44 | -1.3 | 3.5 | 3.6 | 1.35 | 3.29 | 3.0992 | Cu/CuFe2O4 |  |  | 13.98 | 0.021 | 7.45 | 40 | Persulfate (PS) / Sodium persulfate | 238.11 | 92 | 2.08 | -6.26 | 0.3 | 300 | 6.3 | 0.11 | 120.3281 | natural | 25 | HCO3- | 5 |  |  | 0.8561093 |  | 0.1438907 | -1.938702 |  | 79 | 1 | 0
Zhenlu Li JHM 2019 (Figure 5b) | Tetracycline | 182 | 444.44 | -1.3 | 3.5 | 3.6 | 1.35 | 3.29 | 3.0992 | Cu/CuFe2O4 |  |  | 13.98 | 0.021 | 7.45 | 40 | Persulfate (PS) / Sodium persulfate | 238.11 | 92 | 2.08 | -6.26 | 0.3 | 300 | 6.3 | 0.11 | 1.409801 | natural | 25 | HCO3- | 10 |  |  | 0.05195185 | 0.0164516 | 0.9480482 | -0.05334998 |  | 80 | 1 | 0 | 8 | 0.01054802 | 0.490293 | 0.6411547
Zhenlu Li JHM 2019 (Figure 5b) | Tetracycline | 182 | 444.44 | -1.3 | 3.5 | 3.6 | 1.35 | 3.29 | 3.0992 | Cu/CuFe2O4 |  |  | 13.98 | 0.021 | 7.45 | 40 | Persulfate (PS) / Sodium persulfate | 238.11 | 92 | 2.08 | -6.26 | 0.3 | 300 | 6.3 | 0.11 | 9.891503 | natural | 25 | HCO3- | 10 |  |  | 0.745162 |  | 0.254838 | -1.367127 |  | 80 | 1 | 0
Zhenlu Li JHM 2019 (Figure 5b) | Tetracycline | 182 | 444.44 | -1.3 | 3.5 | 3.6 | 1.35 | 3.29 | 3.0992 | Cu/CuFe2O4 |  |  | 13.98 | 0.021 | 7.45 | 40 | Persulfate (PS) / Sodium persulfate | 238.11 | 92 | 2.08 | -6.26 | 0.3 | 300 | 6.3 | 0.11 | 20.0219 | natural | 25 | HCO3- | 10 |  |  | 0.8227571 |  | 0.1772429 | -1.730234 |  | 80 | 1 | 0
Zhenlu Li JHM 2019 (Figure 5b) | Tetracycline | 182 | 444.44 | -1.3 | 3.5 | 3.6 | 1.35 | 3.29 | 3.0992 | Cu/CuFe2O4 |  |  | 13.98 | 0.021 | 7.45 | 40 | Persulfate (PS) / Sodium persulfate | 238.11 | 92 | 2.08 | -6.26 | 0.3 | 300 | 6.3 | 0.11 | 40.14618 | natural | 25 | HCO3- | 10 |  |  | 0.8390047 |  | 0.1609953 | -1.82638 |  | 80 | 1 | 0
Zhenlu Li JHM 2019 (Figure 5b) | Tetracycline | 182 | 444.44 | -1.3 | 3.5 | 3.6 | 1.35 | 3.29 | 3.0992 | Cu/CuFe2O4 |  |  | 13.98 | 0.021 | 7.45 | 40 | Persulfate (PS) / Sodium persulfate | 238.11 | 92 | 2.08 | -6.26 | 0.3 | 300 | 6.3 | 0.11 | 60.083 | natural | 25 | HCO3- | 10 |  |  | 0.8397735 |  | 0.1602265 | -1.831167 |  | 80 | 1 | 0
Zhenlu Li JHM 2019 (Figure 5b) | Tetracycline | 182 | 444.44 | -1.3 | 3.5 | 3.6 | 1.35 | 3.29 | 3.0992 | Cu/CuFe2O4 |  |  | 13.98 | 0.021 | 7.45 | 40 | Persulfate (PS) / Sodium persulfate | 238.11 | 92 | 2.08 | -6.26 | 0.3 | 300 | 6.3 | 0.11 | 80.11355 | natural | 25 | HCO3- | 10 |  |  | 0.8561093 |  | 0.1438907 | -1.938702 |  | 80 | 1 | 0
Zhenlu Li JHM 2019 (Figure 5b) | Tetracycline | 182 | 444.44 | -1.3 | 3.5 | 3.6 | 1.35 | 3.29 | 3.0992 | Cu/CuFe2O4 |  |  | 13.98 | 0.021 | 7.45 | 40 | Persulfate (PS) / Sodium persulfate | 238.11 | 92 | 2.08 | -6.26 | 0.3 | 300 | 6.3 | 0.11 | 100.2463 | natural | 25 | HCO3- | 10 |  |  | 0.8660726 |  | 0.1339274 | -2.010458 |  | 80 | 1 | 0
Zhenlu Li JHM 2019 (Figure 5b) | Tetracycline | 182 | 444.44 | -1.3 | 3.5 | 3.6 | 1.35 | 3.29 | 3.0992 | Cu/CuFe2O4 |  |  | 13.98 | 0.021 | 7.45 | 40 | Persulfate (PS) / Sodium persulfate | 238.11 | 92 | 2.08 | -6.26 | 0.3 | 300 | 6.3 | 0.11 | 120.1746 | natural | 25 | HCO3- | 10 |  |  | 0.8656386 |  | 0.1343614 | -2.007222 |  | 80 | 1 | 0

## Validation Log
VALIDATION LOG — Xuc Tac Data Phase 1
Danh sách cần đối chiếu với bài báo gốc. Điền cột E–G rồi báo lại để tôi cập nhật Sheet1.
PHẦN 1 — CÂU HỎI CẦN XÁC MINH TỪ BÀI BÁO GỐC
# | Bài báo | Vị trí trong Sheet1 | Câu hỏi cần trả lời | Giá trị hiện tại | Giá trị đúng (bạn điền) | Nguồn (trang/bảng/hình) | Trạng thái
1 | Yin Xu, J. Hazard. Mater. 2016 | O2:O3 (tiêu đề) + O4:O38 | Cột đang ghi 'Pore volume (cm3/g)' với giá trị 8.11 / 8.62 / 15.14 — thực ra là Pore VOLUME (cm3/g) hay Pore SIZE (nm)? (4V/S cho đường kính 419–7100 nm ⇒ phi lý; đọc là nm thì V suy ra 0.01–0.16 cm3/g ⇒ hợp lý) | 8.11 (CuFe2O4) / 8.62 (CuO) / 15.14 (Fe2O3) cm3/g |  |  | Chưa kiểm tra
2 | Ying Wu, Chem. Sci. 2024 | AB39:AB62 (Fig 2a) | pH nền của Figure 2a có thật là 11 không? Cùng điều kiện danh nghĩa nhưng kobs = 0.192 (Fig2a) vs 0.382 (Fig2d) vs 0.393 (Fig2b) vs 0.557 (Fig2c) — lệch 2.9 lần | pH = 11 |  |  | Chưa kiểm tra
3 | YongFeng, Environ. Sci. Technol. 2016 | Z255:Z294 (Fig 3c) + Z295:Z318 (Fig 4a) | [SDZ] = 0.008 hay 0.088 mM? Bốn hình còn lại của cùng bài đều dùng 0.008 mM — nghi lỗi gõ | 0.088 mM (≈ 22 mg/L) |  |  | Chưa kiểm tra
4 | Tất cả bài dùng PMS | S2 + S4:S620 | PMS được cân dưới dạng nào? MW 307.28 = Oxone (2KHSO5·KHSO4·K2SO4, 614.8) chia 2. Nếu bài dùng KHSO5 (152.2) hay HSO5- (113.1) thì nồng độ mM sai hệ số 2–2.7 lần | MW = 307.28 g/mol |  |  | Chưa kiểm tra
5 | Tài liệu chung (không phụ thuộc bài) | T4:T620 | O–O bond dissociation energy của PMS = 377 kJ/mol? Giá trị thường trích dẫn: PMS ≈ 140, H2O2 ≈ 213, PAA ≈ 159, PDS ≈ 92–140. Để 377 sẽ mâu thuẫn với chính cột E° (PMS 1.82 < PDS 2.08 nhưng PMS lại dễ hoạt hóa hơn) | 377 kJ/mol (PMS) vs 92 kJ/mol (PDS) |  |  | Chưa kiểm tra
PHẦN 2 — DỮ LIỆU CÒN THIẾU (cần điền từ bài báo)
# | Bài báo / Hình | Vùng ô Sheet1 | Thông số thiếu | Số dòng | Giá trị đúng (bạn điền) | Nguồn (trang/bảng/hình) | Trạng thái
6 | Ying Wu 2024 (Figure 2d) | AB135:AB166 | pH — trống hoàn toàn | 32 |  |  | Chưa điền
7 | Ying Wu 2024 (Figure 2d) | AC135:AC166 | Water Temp — trống hoàn toàn | 32 |  |  | Chưa điền
8 | Ying Wu 2024 (Figure 2d) | Z135:Z166 | [SMX] — trống hoàn toàn (các hình khác cùng bài = 0.005 mM) | 32 |  |  | Chưa điền
9 | Zhenlu Li 2019 (Figure 4e, 5a) | AB525:AB588 | pH — trống hoàn toàn | 64 |  |  | Chưa điền
10 | Zhenlu Li 2019 (Figure 4c) | Z461:Z492 | [TC] — trống (các hình khác cùng bài = 0.11 mM) | 32 |  |  | Chưa điền
11 | Zhenlu Li 2019 (Fig 4c, 4d, 5b) | AB461:AB524 ; AB589:AB620 | pH ghi chữ 'natural' — cần giá trị số từ phần Methods | 96 |  |  | Chưa điền
12 | Yin Xu 2016 (Figure 2a) | AC4:AC38 | Water Temp ghi chữ 'room temperature' — cần giá trị số (mặc định 25 °C nếu bài không nêu) | 35 |  |  | Chưa điền
PHẦN 3 — THAY ĐỔI ĐÃ THỰC HIỆN TRONG FILE
# | Ngày | Vùng ô | Nội dung thay đổi | Người thực hiện
1 | 2026-09-02 | Sheet1!W11:W17, W47:W54, W167:W172, W397:W404 | Đặt Catalyst dosage = 0 cho các mẫu đối chứng không có xúc tác (trước đó vẫn mang liều của mẫu thí nghiệm) | User
2 | 2026-09-02 | Sheet1!Y4:Y10 | Đặt Oxidant dosage = 0 cho mẫu đối chứng không có oxidant | User
3 | 2026-09-02 | Sheet1!AM:AS | Thêm Curve_ID, cờ Use_in_fit / Censored, và kobs tính lại bằng hồi quy tuyến tính kèm R² | Claude
4 | 2026-09-02 | Sheet1!AJ349:AK620 | BỔ SUNG: toàn bộ 272 dòng của Zhenlu Li 2019 trước đó KHÔNG có cột C/C0 và ln(C/C0) — đã điền công thức =1-AH và =LN(AJ) | Claude
PHẦN 4 — KẾT QUẢ TÍNH LẠI kobs (80 đường cong)
Phương pháp: hồi quy tuyến tính ln(C/C0) theo t trên các điểm đầu liên tiếp có C/C0 ≥ 0.05 (SLOPE), kèm R² (RSQ). Cột Sheet1!AQ, AR.
Phân bố R² | Số đường cong | Đánh giá
R² ≥ 0.99 | 11 | Tốt — pseudo-first-order đúng
0.95 ≤ R² < 0.99 | 16 | Chấp nhận được
0.90 ≤ R² < 0.95 | 12 | Biên — cần xem lại
0.80 ≤ R² < 0.90 | 11 | Kém — không nên dùng làm nhãn
0.60 ≤ R² < 0.80 | 20 | KHÔNG tuân theo pseudo-first-order
R² < 0.60 | 9 | KHÔNG tuân theo pseudo-first-order
flat (không biến thiên) | 1 | Mẫu đối chứng không phân hủy
TỔNG | 80
So sánh kobs_fit vs kobs_2 điểm cũ (tỷ số AQ/AI)
Nhỏ nhất | 0.36 | Cách cũ ước lượng CAO hơn 2.8 lần
Phân vị 25% | 0.73
Trung vị | 0.84 | Cách cũ ước lượng cao hơn ~19% ở mức điển hình
Lớn nhất | 1.75 | Cách cũ ước lượng THẤP hơn 1.75 lần (đường bão hòa sớm)
Kết luận | 40/80 đường cong có R² < 0.90. Nếu dùng kobs làm biến mục tiêu, nên (a) loại các đường R² < 0.90, hoặc (b) chuyển sang dự đoán Removal Efficiency tại mốc thời gian cố định (ví dụ 30 phút) — an toàn hơn vì không giả định bậc phản ứng.
24 dòng bị đánh dấu Censored (C/C0 < 0.005) — đây là các giá trị '100%' nhập tay (0.99999 … 0.9999999), không phải số đo thật. Đã loại khỏi phần fit và được tô cam ở cột Sheet1!AO.